## ファイル仕様
ＣＣＭ基礎データ仕様
染料種属 | カチオン染料 | 分類上の種属を表します。
素材名 | ＣＤＰ１００％ | 使用素材の名称・形態等を表します。
素材分類 | ＣＤＰ | 使用素材の管理上の分類を表します。
混率 | 100% | 使用素材の混率を表します。
染色条件 | １２０℃×60分 浸染 | 染色時の条件（染色方法・温度・時間など）を表します。
染方分類 | カチオン | 染色方法の管理上の分類を表します。
染色濃度単位 | ％ｏ．Ｗ．Ｆ
測色条件
測色機 | マクベス ＣＯＬＯＲ－ＥＹＥ７０００
測定面積 | ２５．５ｍｍΦ
測定モード | ＳＣＩ ＵＶ－ＩＮ
Ｅｘｃｅｌファイル仕様
列 | 項 目 | 内 容
1 | 管理番号 | データ作成時の弊社の管理番号です。
2 | 略称 | 弊社の規定に基づいた短縮名称を表します。
3 | 染料名 | 染料のフルネームを表します。なお冠称は省略名を使用しています。
4 | 染料種属 | 分類上の種属を表します。
5 | 素材名 | 使用素材の名称・形態・混率等を表します。
6 | 素材分類 | 使用素材の管理上の分類を表します。
7 | 染色条件 | 染色時の条件（染色方法・温度・時間など）を表します。
8 | 染法分類 | 染色方法の管理上の分類を表します。
9 | ｄｕｍｍｙ1 | 未使用
10 | ｄｕｍｍｙ2 | 未使用
11～16 | 濃度（１～６） | Max６段階。0またはブランクの場合以降の反射率データ無し。
17～56 | 反射率（１） | 第１濃度の反射率１０１～１４０（３６０～７５０ｎｍ １０ｎｍ毎）
57～96 | 反射率（２） | 第２濃度の反射率２０１～２４０（３６０～７５０ｎｍ １０ｎｍ毎）
97～136 | 反射率（３） | 第３濃度の反射率３０１～３４０（３６０～７５０ｎｍ １０ｎｍ毎）
137～176 | 反射率（４） | 第４濃度の反射率４０１～４４０（３６０～７５０ｎｍ １０ｎｍ毎）
177～216 | 反射率（５） | 第５濃度の反射率５０１～５４０（３６０～７５０ｎｍ １０ｎｍ毎）
217～256 | 反射率（６） | 第６濃度の反射率６０１～６４０（３６０～７５０ｎｍ １０ｎｍ毎）

## 基礎ﾃﾞｰﾀ
管理番号 | 略号 | 名称 | 染料種属 | 素材 | 素材分類 | 染色方法 | 染法分類 | dummy1 | dummy2 | 濃度１ | 濃度2 | 濃度3 | 濃度4 | 濃度5 | 濃度6 | 反射率101 | 反射率102 | 反射率103 | 反射率104 | 反射率105 | 反射率106 | 反射率107 | 反射率108 | 反射率109 | 反射率110 | 反射率111 | 反射率112 | 反射率113 | 反射率114 | 反射率115 | 反射率116 | 反射率117 | 反射率118 | 反射率119 | 反射率120 | 反射率121 | 反射率122 | 反射率123 | 反射率124 | 反射率125 | 反射率126 | 反射率127 | 反射率128 | 反射率129 | 反射率130 | 反射率131 | 反射率132 | 反射率133 | 反射率134 | 反射率135 | 反射率136 | 反射率137 | 反射率138 | 反射率139 | 反射率140 | 反射率201 | 反射率202 | 反射率203 | 反射率204 | 反射率205 | 反射率206 | 反射率207 | 反射率208 | 反射率209 | 反射率210 | 反射率211 | 反射率212 | 反射率213 | 反射率214 | 反射率215 | 反射率216 | 反射率217 | 反射率218 | 反射率219 | 反射率220 | 反射率221 | 反射率222 | 反射率223 | 反射率224 | 反射率225 | 反射率226 | 反射率227 | 反射率228 | 反射率229 | 反射率230 | 反射率231 | 反射率232 | 反射率233 | 反射率234 | 反射率235 | 反射率236 | 反射率237 | 反射率238 | 反射率239 | 反射率240 | 反射率301 | 反射率302 | 反射率303 | 反射率304 | 反射率305 | 反射率306 | 反射率307 | 反射率308 | 反射率309 | 反射率310 | 反射率311 | 反射率312 | 反射率313 | 反射率314 | 反射率315 | 反射率316 | 反射率317 | 反射率318 | 反射率319 | 反射率320 | 反射率321 | 反射率322 | 反射率323 | 反射率324 | 反射率325 | 反射率326 | 反射率327 | 反射率328 | 反射率329 | 反射率330 | 反射率331 | 反射率332 | 反射率333 | 反射率334 | 反射率335 | 反射率336 | 反射率337 | 反射率338 | 反射率339 | 反射率340 | 反射率401 | 反射率402 | 反射率403 | 反射率404 | 反射率405 | 反射率406 | 反射率407 | 反射率408 | 反射率409 | 反射率410 | 反射率411 | 反射率412 | 反射率413 | 反射率414 | 反射率415 | 反射率416 | 反射率417 | 反射率418 | 反射率419 | 反射率420 | 反射率421 | 反射率422 | 反射率423 | 反射率424 | 反射率425 | 反射率426 | 反射率427 | 反射率428 | 反射率429 | 反射率430 | 反射率431 | 反射率432 | 反射率433 | 反射率434 | 反射率435 | 反射率436 | 反射率437 | 反射率438 | 反射率439 | 反射率440 | 反射率501 | 反射率502 | 反射率503 | 反射率504 | 反射率505 | 反射率506 | 反射率507 | 反射率508 | 反射率509 | 反射率510 | 反射率511 | 反射率512 | 反射率513 | 反射率514 | 反射率515 | 反射率516 | 反射率517 | 反射率518 | 反射率519 | 反射率520 | 反射率521 | 反射率522 | 反射率523 | 反射率524 | 反射率525 | 反射率526 | 反射率527 | 反射率528 | 反射率529 | 反射率530 | 反射率531 | 反射率532 | 反射率533 | 反射率534 | 反射率535 | 反射率536 | 反射率537 | 反射率538 | 反射率539 | 反射率540 | 反射率601 | 反射率602 | 反射率603 | 反射率604 | 反射率605 | 反射率606 | 反射率607 | 反射率608 | 反射率609 | 反射率610 | 反射率611 | 反射率612 | 反射率613 | 反射率614 | 反射率615 | 反射率616 | 反射率617 | 反射率618 | 反射率619 | 反射率620 | 反射率621 | 反射率622 | 反射率623 | 反射率624 | 反射率625 | 反射率626 | 反射率627 | 反射率628 | 反射率629 | 反射率630 | 反射率631 | 反射率632 | 反射率633 | 反射率634 | 反射率635 | 反射率636 | 反射率637 | 反射率638 | 反射率639 | 反射率640
|  | Ｂｌａｎｋ | カチオン | ＣＤＰ１００％(ﾆｯﾄ) | ＣＤＰ | 120℃×60min | カチオン | 濃度１: 0; 反射率101: 36.1427; 反射率102: 54.0802; 反射率103: 66.7987; 反射率104: 72.7455; 反射率105: 76.2722; 反射率106: 78.7382; 反射率107: 80.646; 反射率108: 82.1723; 反射率109: 83.48; 反射率110: 84.433; 反射率111: 85.2687; 反射率112: 85.8515; 反射率113: 86.5258; 反射率114: 86.9165; 反射率115: 87.3605; 反射率116: 87.7345; 反射率117: 87.949; 反射率118: 88.154; 反射率119: 88.3718; 反射率120: 88.5168; 反射率121: 88.6445; 反射率122: 88.775; 反射率123: 88.8705; 反射率124: 88.9813; 反射率125: 88.9915; 反射率126: 89.0435; 反射率127: 89.0392; 反射率128: 89.0353; 反射率129: 89.135; 反射率130: 89.2193; 反射率131: 89.3162; 反射率132: 89.3522; 反射率133: 89.4002; 反射率134: 89.356; 反射率135: 89.2998; 反射率136: 89.395; 反射率137: 89.3468; 反射率138: 89.413; 反射率139: 89.2515; 反射率140: 89.1218
1 | CF10G-D | Kayacryl Brill. Flavine 10G-ED | カチオン | ＣＤＰ１００％(ﾆｯﾄ) | ＣＤＰ | 120℃×60min | カチオン |  |  | 0.03 | 0.1 | 0.3 | 1 | 3 | 6 | 35.222 | 51.2745 | 60.8892 | 62.6332 | 60.8897 | 57.5528 | 53.9672 | 51.2677 | 50.8155 | 54.0145 | 62.4 | 76.8503 | 95.1767 | 109.1877 | 117.411 | 114.3335 | 108.4805 | 102.1835 | 98.6352 | 95.893 | 93.7078 | 92.1385 | 91.0773 | 90.3997 | 89.793 | 89.3628 | 89.0888 | 88.9297 | 88.8655 | 88.9243 | 89.062 | 89.16 | 89.244 | 89.3287 | 89.2938 | 89.2665 | 89.3577 | 89.3547 | 89.3115 | 89.1298 | 34.2032 | 48.053 | 53.6178 | 51.3657 | 46.474 | 41.0862 | 36.437 | 33.3465 | 32.7755 | 36.046 | 45.18 | 62.897 | 89.153 | 114.9125 | 134.1835 | 133.131 | 124.279 | 113.376 | 106.9435 | 101.8067 | 97.4993 | 94.2763 | 92.046 | 90.4515 | 89.144 | 88.2595 | 87.6145 | 87.139 | 86.9303 | 87.0397 | 87.5055 | 88.061 | 88.4295 | 88.6455 | 88.781 | 88.9403 | 89.1852 | 89.343 | 89.3787 | 89.253 | 32.2305 | 42.1048 | 42.6585 | 37.4173 | 31.2583 | 25.8085 | 21.6605 | 19.0975 | 18.6245 | 21.241 | 28.9872 | 45.838 | 75.066 | 111.2695 | 144.6387 | 151.0478 | 142.023 | 127.28 | 118.1303 | 110.4532 | 103.8385 | 98.8372 | 95.4355 | 92.9278 | 90.8828 | 89.5383 | 88.6015 | 87.904 | 87.4968 | 87.4765 | 88.1098 | 88.9993 | 89.4815 | 89.6455 | 89.6432 | 89.5545 | 89.5493 | 89.554 | 89.4472 | 89.1813 | 28.8665 | 32.1527 | 28.171 | 22.056 | 16.7658 | 12.7265 | 9.9165 | 8.2918 | 7.9627 | 9.4525 | 14.2975 | 26.5192 | 51.676 | 91.9195 | 139.686 | 160.7883 | 158.4923 | 143.299 | 132.906 | 122.924 | 113.4557 | 105.8605 | 100.4873 | 96.283 | 92.7212 | 90.3953 | 88.7977 | 87.4543 | 86.4977 | 86.1898 | 87.4065 | 89.6333 | 90.9188 | 91.128 | 91.0435 | 90.5332 | 90.4785 | 90.3377 | 90.1658 | 89.708 | 23.2372 | 21.385 | 16.1815 | 11.2595 | 7.7233 | 5.391 | 4.0323 | 3.3718 | 3.2597 | 3.847 | 6.0252 | 12.923 | 30.3702 | 65.3798 | 117.261 | 151.4885 | 159.9702 | 149.7452 | 141.763 | 131.569 | 120.1492 | 110.207 | 102.7175 | 96.4982 | 91.1005 | 87.6765 | 85.3932 | 83.2155 | 81.6355 | 81.297 | 83.8213 | 88.6707 | 92.0897 | 93.0927 | 93.218 | 92.0225 | 91.954 | 91.6238 | 91.4375 | 90.7177 | 18.3915 | 14.8705 | 10.1747 | 6.5062 | 4.3068 | 3.0953 | 2.4975 | 2.268 | 2.2485 | 2.4985 | 3.476 | 7.2823 | 18.8645 | 46.7602 | 94.2315 | 132.7555 | 148.2632 | 143.9497 | 139.665 | 130.967 | 119.3247 | 108.5823 | 100.1953 | 92.9852 | 86.7232 | 82.8582 | 80.2922 | 77.7802 | 75.9865 | 75.7947 | 79.278 | 86.0452 | 91.524 | 93.8003 | 94.4725 | 92.8692 | 92.7968 | 92.406 | 92.2305 | 91.3795
2 | CY7GL-D | Kayacryl Yellow 7GL-ED | カチオン | ＣＤＰ１００％(ﾆｯﾄ) | ＣＤＰ | 120℃×60min | カチオン |  | 廃止 | 0.03 | 0.1 | 0.3 | 1 | 3 | 6 | 34.2135 | 48.7208 | 55.0127 | 53.8422 | 50.3417 | 47.1005 | 44.1968 | 43.2717 | 44.52 | 46.3252 | 54.0715 | 68.1555 | 79.536 | 84.7763 | 87.417 | 88.3773 | 88.7403 | 88.8542 | 89.168 | 89.2482 | 89.1393 | 89.103 | 89.095 | 89.0812 | 88.968 | 88.8765 | 88.8333 | 88.8165 | 88.8492 | 88.9792 | 89.0657 | 89.0662 | 89.0653 | 89.1928 | 89.1663 | 89.201 | 89.2862 | 89.2903 | 89.218 | 89.025 | 32.3013 | 42.1945 | 42.6292 | 37.9697 | 32.8398 | 29.1238 | 26.1938 | 25.2503 | 26.3125 | 27.934 | 35.7017 | 52.6957 | 70.202 | 79.9813 | 85.105 | 87.2763 | 88.3312 | 88.8875 | 89.5238 | 89.7053 | 89.5927 | 89.5212 | 89.4428 | 89.381 | 89.2223 | 89.078 | 89.0012 | 88.9723 | 88.9898 | 89.1388 | 89.26 | 89.3058 | 89.327 | 89.418 | 89.3877 | 89.4013 | 89.475 | 89.4617 | 89.3755 | 89.109 | 28.9273 | 32.5928 | 28.725 | 23.281 | 18.67 | 15.6965 | 13.5258 | 12.845 | 13.5962 | 14.8172 | 20.9097 | 36.8918 | 58.547 | 74.1833 | 82.9885 | 86.9735 | 88.834 | 89.5318 | 90.0817 | 90.106 | 89.884 | 89.777 | 89.6945 | 89.613 | 89.4385 | 89.2815 | 89.195 | 89.1437 | 89.1412 | 89.2275 | 89.2885 | 89.2895 | 89.2818 | 89.3555 | 89.3153 | 89.33 | 89.4018 | 89.382 | 89.2832 | 88.9518 | 22.8005 | 20.5215 | 15.311 | 11.0083 | 8.0017 | 6.281 | 5.1455 | 4.8362 | 5.172 | 5.8025 | 9.2952 | 20.5792 | 40.4233 | 59.3462 | 72.0665 | 79.3512 | 83.8732 | 86.4395 | 88.0233 | 88.566 | 88.7545 | 89.0692 | 89.2248 | 89.253 | 89.1642 | 89.0775 | 89.0355 | 88.9965 | 89.0165 | 89.1368 | 89.2687 | 89.3328 | 89.358 | 89.466 | 89.4465 | 89.4805 | 89.5465 | 89.5413 | 89.4093 | 89.0143 | 15.8135 | 11.3865 | 7.2458 | 4.714 | 3.3647 | 2.744 | 2.4043 | 2.3493 | 2.4035 | 2.586 | 3.8287 | 9.974 | 24.5907 | 41.9997 | 56.0427 | 66.0523 | 73.6257 | 78.7855 | 81.8932 | 83.263 | 84.3187 | 85.6663 | 86.5528 | 87.008 | 87.2602 | 87.4513 | 87.601 | 87.7122 | 87.8317 | 88.0288 | 88.2618 | 88.4055 | 88.516 | 88.7555 | 88.8958 | 88.9845 | 89.1472 | 89.1462 | 89.064 | 88.638 | 11.5533 | 7.2663 | 4.392 | 2.965 | 2.4108 | 2.1763 | 2.0612 | 2.0395 | 2.0408 | 2.0943 | 2.506 | 5.7363 | 16.3575 | 31.304 | 44.7993 | 55.8302 | 65.198 | 72.2465 | 76.568 | 78.6183 | 80.4245 | 82.7507 | 84.3118 | 85.112 | 85.653 | 86.0607 | 86.353 | 86.5305 | 86.7155 | 86.958 | 87.2865 | 87.563 | 87.7845 | 88.1282 | 88.3997 | 88.562 | 88.805 | 88.8515 | 88.7985 | 88.3978
3 | CY3RL-D | Kayacryl Yellow 3RL-ED | カチオン | ＣＤＰ１００％(ﾆｯﾄ) | ＣＤＰ | 120℃×60min | カチオン |  |  | 0.03 | 0.1 | 0.3 | 1 | 3 | 6 | 33.522 | 48.2795 | 55.9645 | 56.9445 | 55.668 | 53.5457 | 51.3655 | 49.3845 | 47.6202 | 46.053 | 45.2 | 45.2585 | 46.6547 | 50.6097 | 57.675 | 66.0708 | 73.5705 | 79.2002 | 82.9977 | 85.2875 | 86.644 | 87.5002 | 88.0113 | 88.3342 | 88.4627 | 88.5298 | 88.5915 | 88.6308 | 88.7525 | 88.8915 | 89.0435 | 89.0927 | 89.1358 | 89.257 | 89.2212 | 89.261 | 89.3268 | 89.3393 | 89.273 | 89.0805 | 31.8493 | 42.6818 | 45.6665 | 43.6362 | 40.5605 | 37.4735 | 34.807 | 32.6575 | 30.85 | 29.3272 | 28.5105 | 28.5398 | 29.8113 | 33.6535 | 41.1133 | 51.211 | 61.5632 | 70.2982 | 76.8863 | 81.3792 | 84.2242 | 86.034 | 87.0927 | 87.6485 | 87.899 | 88.0563 | 88.1448 | 88.1815 | 88.3418 | 88.5657 | 88.8757 | 89.1273 | 89.2935 | 89.437 | 89.4135 | 89.4878 | 89.5445 | 89.5615 | 89.4835 | 89.2417 | 28.2042 | 33.649 | 32.6283 | 29.2667 | 25.9505 | 23.0697 | 20.7918 | 19.0192 | 17.5695 | 16.3865 | 15.75 | 15.755 | 16.7222 | 19.7643 | 26.1137 | 35.6887 | 47.1018 | 58.225 | 67.659 | 74.7675 | 79.8953 | 83.5318 | 85.8667 | 87.171 | 87.7887 | 88.0703 | 88.236 | 88.3333 | 88.5247 | 88.7665 | 89.0315 | 89.2185 | 89.3473 | 89.485 | 89.471 | 89.5138 | 89.5992 | 89.5913 | 89.4917 | 89.1612 | 21.64 | 21.3163 | 18.339 | 15.2022 | 12.6595 | 10.6623 | 9.163 | 8.0585 | 7.1978 | 6.5213 | 6.1597 | 6.148 | 6.6727 | 8.4972 | 12.707 | 19.8947 | 29.742 | 40.9847 | 52.2465 | 61.9787 | 69.8372 | 76.1015 | 80.6975 | 83.4947 | 84.9335 | 85.6215 | 85.97 | 86.2272 | 86.6305 | 87.213 | 87.9317 | 88.5255 | 88.9202 | 89.1995 | 89.2638 | 89.3725 | 89.463 | 89.4822 | 89.3855 | 88.9903 | 14.1535 | 11.5725 | 8.8048 | 6.6978 | 5.2358 | 4.2373 | 3.568 | 3.123 | 2.804 | 2.5903 | 2.4697 | 2.456 | 2.5965 | 3.236 | 5.1928 | 9.5 | 16.6767 | 26.0895 | 36.8567 | 47.5765 | 57.3795 | 66.2638 | 73.7267 | 78.8817 | 81.8835 | 83.3 | 84.0108 | 84.482 | 85.127 | 86.0225 | 87.1095 | 88.0298 | 88.6352 | 89.042 | 89.1513 | 89.317 | 89.4015 | 89.4455 | 89.325 | 88.9032 | 10.0983 | 7.4793 | 5.3385 | 3.9678 | 3.16 | 2.677 | 2.3875 | 2.2055 | 2.088 | 2.0213 | 1.971 | 1.9615 | 1.986 | 2.1915 | 3.0005 | 5.4525 | 10.567 | 18.1715 | 27.6412 | 37.8693 | 48.0643 | 58.036 | 67.047 | 73.7395 | 77.9095 | 79.9625 | 81.006 | 81.7032 | 82.6195 | 83.9045 | 85.4723 | 86.8208 | 87.7488 | 88.362 | 88.6093 | 88.838 | 88.9622 | 89.041 | 88.9463 | 88.5125
4 | CYGL-D | Kayacryl Golden Yellow GL-ED | カチオン | ＣＤＰ１００％(ﾆｯﾄ) | ＣＤＰ | 120℃×60min | カチオン |  |  | 0.03 | 0.1 | 0.3 | 1 | 3 | 6 | 33.691 | 48.8535 | 55.8982 | 55.3365 | 52.1972 | 48.3152 | 44.6085 | 41.4727 | 39.247 | 37.8167 | 37.379 | 37.8885 | 39.2893 | 41.6965 | 45.3062 | 50.0455 | 56.0142 | 63.1358 | 70.8455 | 77.7045 | 82.6865 | 85.6442 | 87.0565 | 87.6815 | 87.9262 | 88.0692 | 88.1573 | 88.22 | 88.3595 | 88.5627 | 88.8255 | 88.973 | 89.0902 | 89.2373 | 89.2335 | 89.2777 | 89.349 | 89.3405 | 89.283 | 89.088 | 31.6865 | 43.233 | 45.3325 | 41.4502 | 36.4405 | 31.7873 | 27.938 | 24.9438 | 22.9017 | 21.67 | 21.2338 | 21.5918 | 22.721 | 24.7853 | 27.946 | 32.3638 | 38.4838 | 46.6195 | 56.6763 | 67.071 | 75.9167 | 82.1762 | 85.652 | 87.1863 | 87.8287 | 88.1617 | 88.3183 | 88.3983 | 88.5725 | 88.784 | 89.061 | 89.2488 | 89.378 | 89.4715 | 89.4415 | 89.5238 | 89.5268 | 89.5553 | 89.4633 | 89.2313 | 28.253 | 34.4078 | 32.0955 | 26.832 | 21.9155 | 17.939 | 14.9138 | 12.6832 | 11.22 | 10.3562 | 10.0125 | 10.2003 | 10.926 | 12.325 | 14.5575 | 17.8588 | 22.7907 | 29.977 | 40.058 | 52.252 | 64.4382 | 74.675 | 81.5425 | 85.123 | 86.797 | 87.581 | 88.013 | 88.2597 | 88.522 | 88.763 | 89.0065 | 89.147 | 89.2605 | 89.3705 | 89.363 | 89.4437 | 89.4835 | 89.5018 | 89.4123 | 89.1098 | 21.832 | 22.1938 | 17.8415 | 13.3585 | 9.9128 | 7.4443 | 5.7775 | 4.6668 | 4.01 | 3.6543 | 3.5032 | 3.5715 | 3.859 | 4.469 | 5.536 | 7.3255 | 10.3405 | 15.2993 | 23.1767 | 34.2975 | 47.6317 | 61.019 | 71.5572 | 77.932 | 81.3305 | 83.0217 | 83.9702 | 84.5787 | 85.206 | 85.9535 | 86.8708 | 87.6202 | 88.1105 | 88.474 | 88.632 | 88.8155 | 88.9382 | 89.0058 | 88.9472 | 88.6393 | 14.452 | 12.3072 | 8.5877 | 5.759 | 3.9995 | 3.027 | 2.4893 | 2.2095 | 2.064 | 1.9952 | 1.9527 | 1.952 | 1.9892 | 2.0962 | 2.3392 | 2.8798 | 4.1305 | 6.7527 | 11.8745 | 20.3158 | 32.0493 | 46.0975 | 59.3743 | 68.8393 | 74.613 | 77.74 | 79.8175 | 81.2742 | 82.499 | 83.5853 | 84.6615 | 85.5095 | 86.1375 | 86.6702 | 87.03 | 87.28 | 87.591 | 87.7173 | 87.7798 | 87.5125 | 10.2167 | 7.9078 | 5.1135 | 3.4055 | 2.5507 | 2.1637 | 1.984 | 1.8895 | 1.831 | 1.8073 | 1.7785 | 1.773 | 1.7743 | 1.7997 | 1.8587 | 2.0165 | 2.4893 | 3.8268 | 7.131 | 13.5228 | 23.3858 | 36.478 | 50.4455 | 61.4973 | 68.8083 | 73.0085 | 75.9327 | 78.0392 | 79.7685 | 81.2005 | 82.4783 | 83.4597 | 84.2108 | 84.892 | 85.388 | 85.8102 | 86.2188 | 86.503 | 86.6917 | 86.569
5 | CRGL-D | Kayacryl Red GL-ED | カチオン | ＣＤＰ１００％(ﾆｯﾄ) | ＣＤＰ | 120℃×60min | カチオン |  |  | 0.03 | 0.1 | 0.3 | 1 | 3 | 6 | 34.15 | 50.4267 | 60.8715 | 64.6158 | 65.685 | 65.4077 | 64.4057 | 62.914 | 61.1103 | 58.991 | 56.5845 | 53.7993 | 50.5785 | 47.3145 | 44.551 | 42.5493 | 41.4815 | 41.4738 | 42.677 | 45.445 | 50.3173 | 57.4438 | 65.7223 | 73.3847 | 79.5312 | 83.4442 | 85.8975 | 87.288 | 88.079 | 88.5925 | 88.8962 | 89.0477 | 89.138 | 89.2578 | 89.2395 | 89.266 | 89.3508 | 89.346 | 89.2805 | 89.1012 | 32.6193 | 46.9547 | 54.3028 | 55.3058 | 54.023 | 51.8575 | 49.3458 | 46.706 | 44.0343 | 41.2752 | 38.4338 | 35.3735 | 32.0868 | 28.973 | 26.4662 | 24.7305 | 23.8445 | 23.8457 | 24.8697 | 27.318 | 31.866 | 39.2075 | 48.942 | 59.3612 | 69.0943 | 76.2957 | 81.4788 | 84.8388 | 86.8492 | 88.043 | 88.7025 | 89.0452 | 89.2177 | 89.3915 | 89.397 | 89.4273 | 89.5225 | 89.5023 | 89.4225 | 89.2002 | 29.5885 | 39.9032 | 43.0862 | 41.5297 | 38.7555 | 35.729 | 32.8323 | 30.0862 | 27.5335 | 25.064 | 22.6253 | 20.1313 | 17.5568 | 15.226 | 13.4172 | 12.2025 | 11.6045 | 11.6235 | 12.3605 | 14.1475 | 17.6133 | 23.6073 | 32.4315 | 43.307 | 55.216 | 65.2685 | 73.4038 | 79.4647 | 83.5863 | 86.176 | 87.642 | 88.414 | 88.8175 | 89.093 | 89.1535 | 89.2525 | 89.3377 | 89.36 | 89.2632 | 88.9958 | 23.8547 | 28.667 | 28.2825 | 25.615 | 22.6818 | 19.9788 | 17.5907 | 15.4983 | 13.625 | 11.905 | 10.2822 | 8.7 | 7.1605 | 5.8695 | 4.9505 | 4.3783 | 4.1158 | 4.1315 | 4.464 | 5.346 | 7.267 | 11.058 | 17.4325 | 26.372 | 37.7522 | 49.1052 | 59.7987 | 68.971 | 76.1833 | 81.359 | 84.6575 | 86.5623 | 87.6428 | 88.3255 | 88.6448 | 88.8937 | 89.0987 | 89.1868 | 89.125 | 88.8127 | 16.5905 | 17.7377 | 16.1615 | 13.77 | 11.5675 | 9.6683 | 8.0998 | 6.8225 | 5.7317 | 4.8197 | 4.0317 | 3.3497 | 2.7872 | 2.4 | 2.1717 | 2.0522 | 2.0038 | 2.006 | 2.0675 | 2.2655 | 2.8573 | 4.4517 | 7.975 | 14.009 | 22.8648 | 32.9468 | 44 | 55.0495 | 64.987 | 73.1082 | 79.071 | 83.0265 | 85.4587 | 86.9808 | 87.7905 | 88.2853 | 88.711 | 88.8865 | 88.899 | 88.5523 | 12.1562 | 12.1943 | 10.5738 | 8.6485 | 7.0068 | 5.6775 | 4.6285 | 3.8678 | 3.25 | 2.786 | 2.4245 | 2.1585 | 1.969 | 1.856 | 1.8 | 1.7637 | 1.758 | 1.7575 | 1.7635 | 1.814 | 1.9945 | 2.6218 | 4.5047 | 8.5282 | 15.361 | 23.9205 | 34.0577 | 45.1187 | 56.0155 | 65.6385 | 73.2352 | 78.6827 | 82.291 | 84.6695 | 86.067 | 86.9958 | 87.6835 | 88.082 | 88.245 | 87.9845
6 | CRGRL-D | Kayacryl Red GRL-ED | カチオン | ＣＤＰ１００％(ﾆｯﾄ) | ＣＤＰ | 120℃×60min | カチオン |  |  | 0.03 | 0.1 | 0.3 | 1 | 3 | 6 | 34.0393 | 50.789 | 62.1595 | 67.0205 | 69.137 | 69.2832 | 67.9705 | 65.4657 | 62.4025 | 58.9338 | 55.515 | 52.3205 | 49.06 | 45.5435 | 42.2593 | 39.6085 | 37.9338 | 36.9763 | 36.4967 | 37.394 | 41.2557 | 49.291 | 60.604 | 71.7545 | 79.8825 | 83.9285 | 85.7113 | 86.4665 | 86.9525 | 87.403 | 87.9073 | 88.2825 | 88.5392 | 88.729 | 88.7745 | 88.829 | 88.9467 | 88.9557 | 88.9145 | 88.744 | 32.9727 | 48.918 | 59.1305 | 62.5393 | 62.5812 | 60.2505 | 56.3458 | 51.5917 | 46.813 | 42.2215 | 38.1355 | 34.6362 | 31.285 | 27.9728 | 25.0373 | 22.7667 | 21.3942 | 20.6315 | 20.258 | 21.007 | 24.2475 | 31.5825 | 43.6028 | 57.883 | 70.6458 | 78.4338 | 82.5655 | 84.5482 | 85.7062 | 86.5607 | 87.327 | 87.8752 | 88.2335 | 88.5023 | 88.5858 | 88.711 | 88.8363 | 88.884 | 88.8485 | 88.6893 | 31.0315 | 45.142 | 52.9708 | 54.1112 | 51.8137 | 47.3165 | 41.8245 | 36.205 | 31.2087 | 26.8472 | 23.2325 | 20.304 | 17.6405 | 15.15 | 13.014 | 11.432 | 10.504 | 9.9995 | 9.7718 | 10.2978 | 12.5738 | 18.12 | 28.3322 | 42.6127 | 58.1275 | 69.4145 | 76.4197 | 80.2138 | 82.4013 | 83.9355 | 85.2807 | 86.312 | 87.0353 | 87.4925 | 87.7067 | 87.9338 | 88.1115 | 88.2228 | 88.2305 | 88.085 | 27.0708 | 37.766 | 42.1397 | 40.5123 | 35.9595 | 30.2013 | 24.532 | 19.5565 | 15.634 | 12.5043 | 10.101 | 8.2912 | 6.7732 | 5.4638 | 4.4532 | 3.777 | 3.4247 | 3.2403 | 3.1677 | 3.3565 | 4.299 | 7.1182 | 13.6463 | 24.8163 | 39.8638 | 53.5932 | 63.8753 | 70.3148 | 74.3708 | 77.3725 | 80.125 | 82.4175 | 84.028 | 85.063 | 85.627 | 86.0755 | 86.4105 | 86.6502 | 86.7523 | 86.6497 | 21.4895 | 28.5685 | 30.128 | 27.1208 | 22.2485 | 17.1522 | 12.7378 | 9.2628 | 6.7985 | 5.0628 | 3.899 | 3.1615 | 2.6372 | 2.2807 | 2.0553 | 1.9375 | 1.889 | 1.8565 | 1.85 | 1.8767 | 2.0315 | 2.8013 | 5.7432 | 12.8845 | 24.821 | 37.7677 | 49.363 | 57.7745 | 63.5647 | 68.1532 | 72.4622 | 76.2575 | 79.1115 | 80.9915 | 82.1312 | 82.9295 | 83.5512 | 83.99 | 84.253 | 84.2305 | 16.8785 | 21.818 | 22.2508 | 19.145 | 14.8622 | 10.756 | 7.4768 | 5.1377 | 3.6772 | 2.819 | 2.3265 | 2.0667 | 1.9198 | 1.8355 | 1.7828 | 1.7568 | 1.7535 | 1.7385 | 1.7408 | 1.7503 | 1.7768 | 1.9672 | 3.1402 | 7.4415 | 16.5362 | 27.7477 | 38.8537 | 47.7398 | 54.3145 | 59.7735 | 65.075 | 69.9875 | 73.8435 | 76.508 | 78.1945 | 79.352 | 80.2365 | 80.8958 | 81.335 | 81.445
7 | CRBL-D | Kayacryl Rhodamine BL-ED | カチオン | ＣＤＰ１００％(ﾆｯﾄ) | ＣＤＰ | 120℃×60min | カチオン |  |  | 0.03 | 0.1 | 0.3 | 1 | 3 | 6 | 34.519 | 51.447 | 62.939 | 67.3702 | 69.2655 | 70.9822 | 72.498 | 74.0703 | 76.802 | 78.932 | 79.0198 | 76.9095 | 72.8888 | 68.3132 | 63.2403 | 55.8755 | 48.927 | 45.7638 | 43.066 | 37.996 | 36.8787 | 47.9417 | 75.3738 | 111.4502 | 137.5567 | 140.6385 | 133.6395 | 128.376 | 124.2117 | 116.7722 | 110.0505 | 103.4352 | 98.6175 | 95.93 | 94.9705 | 93.3705 | 92.6465 | 91.6058 | 90.9115 | 90.3107 | 32.1228 | 47.4605 | 57.4753 | 60.121 | 60.3385 | 61.3997 | 62.7482 | 64.465 | 68.6568 | 72.1025 | 71.4682 | 67.015 | 60.0695 | 53.3132 | 46.7525 | 38.41 | 31.4165 | 28.4775 | 26.1225 | 21.9135 | 21.2428 | 31.039 | 57.705 | 100.671 | 144.2972 | 162.323 | 161.1295 | 155.8533 | 150.2145 | 138.5785 | 127.294 | 115.5855 | 106.6762 | 101.5897 | 99.759 | 96.79 | 95.4985 | 93.5793 | 92.3885 | 91.3415 | 27.6477 | 40.362 | 48.1853 | 48.8125 | 47.395 | 47.8843 | 49.0127 | 50.8537 | 56.2265 | 60.9618 | 59.6705 | 53.2983 | 44.5718 | 37.1482 | 30.7425 | 23.403 | 17.7303 | 15.4418 | 13.712 | 10.7212 | 10.3245 | 17.372 | 38.6037 | 79.4843 | 133.9938 | 170.0037 | 181.6877 | 182.2587 | 178.0708 | 163.6085 | 148.151 | 130.6502 | 116.7382 | 108.507 | 105.5678 | 100.9892 | 98.935 | 96.0877 | 94.2532 | 92.7067 | 19.8627 | 28.681 | 33.9718 | 33.1643 | 31.0195 | 31.1232 | 32.055 | 33.7855 | 39.4718 | 44.9513 | 43.376 | 36.3107 | 27.7782 | 21.332 | 16.3493 | 11.1348 | 7.491 | 6.1387 | 5.2393 | 3.9508 | 4.159 | 7.9428 | 20.4565 | 50.3008 | 101.9355 | 151.1968 | 181.6505 | 195.299 | 198.5737 | 185.988 | 168.9235 | 146.944 | 128.1033 | 116.4305 | 112.058 | 105.6025 | 102.8965 | 98.927 | 96.4613 | 94.2523 | 12.0578 | 17.536 | 21.0317 | 19.9662 | 18.0175 | 18 | 18.6875 | 20.1118 | 24.9675 | 30.1432 | 28.8115 | 22.5435 | 15.5813 | 10.7875 | 7.5133 | 4.5965 | 2.9798 | 2.4882 | 2.2665 | 2.073 | 2.4035 | 4.0222 | 9.6032 | 25.1325 | 59.931 | 104.5435 | 144.1327 | 169.294 | 180.757 | 175.3275 | 164.1855 | 145.976 | 128.5323 | 117.0208 | 112.7135 | 105.9525 | 103.252 | 99.2452 | 96.7512 | 94.4682 | 8.6303 | 12.5465 | 15.2095 | 14.2127 | 12.5865 | 12.527 | 13.055 | 14.193 | 18.2237 | 22.7102 | 21.6202 | 16.2995 | 10.588 | 6.8753 | 4.6258 | 2.9268 | 2.1637 | 1.9543 | 1.8918 | 1.8605 | 2.0495 | 2.8622 | 5.6965 | 13.9615 | 34.8597 | 67.535 | 103.892 | 133.239 | 150.453 | 151.4843 | 145.5365 | 132.4137 | 119.1395 | 110.2515 | 107 | 101.623 | 99.5835 | 96.4775 | 94.575 | 92.7218
8 | CB2RL-D | Kayacryl Blue 2RL-ED | カチオン | ＣＤＰ１００％(ﾆｯﾄ) | ＣＤＰ | 120℃×60min | カチオン |  |  | 0.03 | 0.1 | 0.3 | 1 | 3 | 6 | 34.479 | 51.676 | 63.8317 | 69.7023 | 73.3093 | 75.5803 | 76.991 | 77.5793 | 77.5125 | 76.7147 | 75.529 | 73.946 | 72.1437 | 70.0187 | 67.71 | 64.68 | 60.8895 | 56.8203 | 52.7525 | 48.8995 | 45.6617 | 43.364 | 41.8207 | 40.7155 | 40 | 40.3205 | 42.3338 | 46.4055 | 52.1343 | 58.7615 | 65.625 | 71.9505 | 77.243 | 81.346 | 84.1448 | 85.9712 | 87.1827 | 87.8377 | 88.1845 | 88.2673 | 33.245 | 49.533 | 60.845 | 66.6322 | 70.1513 | 72.1355 | 72.7173 | 71.9275 | 70.1633 | 67.549 | 64.6492 | 61.5495 | 58.3675 | 55.109 | 51.8125 | 47.8368 | 43.237 | 38.645 | 34.3945 | 30.7018 | 27.7365 | 25.6032 | 24.1288 | 23.1432 | 22.5822 | 22.8882 | 24.6095 | 28.2022 | 33.634 | 40.5625 | 48.556 | 56.8 | 64.4802 | 71.1868 | 76.459 | 80.368 | 83.2185 | 85.0335 | 86.183 | 86.8167 | 31.0858 | 45.1075 | 54.9288 | 60.48 | 64.0477 | 65.549 | 64.9898 | 62.5217 | 58.9565 | 54.7875 | 50.6415 | 46.6523 | 42.8205 | 39.23 | 35.7803 | 31.866 | 27.6245 | 23.6307 | 20.139 | 17.2465 | 15.0013 | 13.4365 | 12.38 | 11.69 | 11.301 | 11.5218 | 12.7378 | 15.3875 | 19.6133 | 25.3942 | 32.6313 | 40.9333 | 49.557 | 57.936 | 65.1942 | 71.078 | 75.7632 | 79.1365 | 81.5505 | 83.1988 | 26.2333 | 36.079 | 43.4115 | 48.5055 | 52.0063 | 52.992 | 51.1545 | 47.1235 | 42.276 | 37.35 | 32.9275 | 29.0282 | 25.5192 | 22.45 | 19.6543 | 16.6325 | 13.5557 | 10.8277 | 8.6103 | 6.908 | 5.6922 | 4.9055 | 4.4097 | 4.1055 | 3.942 | 4.04 | 4.5963 | 5.93 | 8.3492 | 12.1135 | 17.3675 | 24.0317 | 31.7145 | 40.1653 | 48.4 | 55.8132 | 62.2957 | 67.3722 | 71.3872 | 74.4442 | 19.1702 | 24.807 | 29.9557 | 34.4697 | 37.7878 | 38.4128 | 35.9978 | 31.5645 | 26.8 | 22.379 | 18.6905 | 15.656 | 13.056 | 10.9132 | 9.044 | 7.1725 | 5.4535 | 4.108 | 3.1815 | 2.6005 | 2.246 | 2.0713 | 1.9732 | 1.9205 | 1.8858 | 1.9062 | 2.011 | 2.3468 | 3.1503 | 4.8345 | 7.7715 | 12.175 | 17.9052 | 24.905 | 32.404 | 39.8655 | 47.1168 | 53.278 | 58.5637 | 62.875 | 14.488 | 18.2488 | 22.2853 | 26.1968 | 29.1773 | 29.6395 | 27.2368 | 23.1273 | 18.883 | 15.1535 | 12.1565 | 9.7785 | 7.8392 | 6.3288 | 5.0827 | 3.9465 | 3.0337 | 2.4103 | 2.0627 | 1.8862 | 1.797 | 1.7548 | 1.7365 | 1.7288 | 1.712 | 1.7172 | 1.7335 | 1.8153 | 2.0675 | 2.7742 | 4.3868 | 7.308 | 11.6095 | 17.3715 | 23.9375 | 30.8092 | 37.8918 | 44.2485 | 49.9838 | 54.8747
9 | CBFP-D | Kayacryl Blue FP-ED | カチオン | ＣＤＰ１００％(ﾆｯﾄ) | ＣＤＰ | 120℃×60min | カチオン |  |  | 0.03 | 0.1 | 0.3 | 1 | 3 | 6 | 33.4173 | 48.4435 | 57.8137 | 63.097 | 68.4218 | 72.8335 | 76.0332 | 78.1603 | 79.8033 | 80.3792 | 80.172 | 79.1667 | 77.5733 | 75.0485 | 72.0463 | 68.7103 | 65.0867 | 61.3588 | 57.7713 | 54.5695 | 51.7773 | 49.3118 | 47.2512 | 45.8817 | 45.104 | 44.9158 | 45.129 | 45.8387 | 47.2735 | 49.5318 | 52.8173 | 56.8937 | 61.432 | 66.4435 | 71.5678 | 75.8055 | 79.9673 | 82.8498 | 85.1857 | 86.7715 | 30.193 | 41.3263 | 47.3982 | 52.0622 | 58.8862 | 65.3508 | 70.153 | 73.124 | 75.306 | 75.389 | 73.7985 | 71.0175 | 67.4167 | 62.8807 | 58.0312 | 53.1608 | 48.3485 | 43.7903 | 39.735 | 36.3445 | 33.5265 | 31.1595 | 29.2595 | 28.0222 | 27.3622 | 27.2153 | 27.4228 | 28.073 | 29.3785 | 31.4898 | 34.64 | 38.7482 | 43.6388 | 49.504 | 56.009 | 61.9017 | 68.1312 | 72.9565 | 77.3333 | 80.7853 | 24.9395 | 31.466 | 34.4515 | 38.3852 | 46.0592 | 54.264 | 60.8235 | 64.853 | 67.8238 | 67.2812 | 64.056 | 59.4855 | 54.148 | 48.2353 | 42.4652 | 37.1662 | 32.3738 | 28.1417 | 24.6023 | 21.797 | 19.519 | 17.6765 | 16.2372 | 15.3153 | 14.8235 | 14.7185 | 14.8547 | 15.3057 | 16.256 | 17.8478 | 20.3128 | 23.6575 | 27.8517 | 33.245 | 39.6613 | 46.0795 | 53.3653 | 59.6675 | 65.782 | 71.0307 | 16.57 | 18.8455 | 19.854 | 22.7245 | 29.5625 | 37.911 | 45.4005 | 50.312 | 53.967 | 52.7575 | 48.042 | 42.279 | 36.2888 | 30.3915 | 25.1645 | 20.754 | 17.053 | 13.9685 | 11.5285 | 9.6905 | 8.279 | 7.1958 | 6.3833 | 5.8845 | 5.619 | 5.5518 | 5.603 | 5.819 | 6.2985 | 7.1552 | 8.5753 | 10.639 | 13.4533 | 17.36 | 22.2847 | 27.7383 | 34.4585 | 41.0078 | 48.0217 | 54.7105 | 9.1122 | 9.7408 | 9.931 | 11.794 | 16.8208 | 23.6558 | 30.3985 | 35.1602 | 38.8865 | 37.4008 | 32.4667 | 26.9947 | 21.7763 | 17.063 | 13.1565 | 10.084 | 7.6947 | 5.8815 | 4.596 | 3.7323 | 3.1475 | 2.7548 | 2.4893 | 2.347 | 2.2673 | 2.2477 | 2.2593 | 2.3142 | 2.4468 | 2.708 | 3.207 | 4.042 | 5.394 | 7.5745 | 10.677 | 14.551 | 19.706 | 25.2625 | 31.7115 | 38.476 | 5.8297 | 5.966 | 6.0105 | 7.213 | 10.905 | 16.3675 | 22.0753 | 26.249 | 29.5783 | 28.1275 | 23.6375 | 18.9052 | 14.593 | 10.8628 | 7.9478 | 5.7977 | 4.2877 | 3.262 | 2.6322 | 2.2782 | 2.0495 | 1.9272 | 1.8462 | 1.8068 | 1.7833 | 1.778 | 1.7812 | 1.7928 | 1.8295 | 1.9103 | 2.0758 | 2.3828 | 2.9808 | 4.1478 | 6.0602 | 8.7792 | 12.745 | 17.3695 | 23.0535 | 29.4
10 | CBBM-D | Kayacryl Blue BM-ED | カチオン | ＣＤＰ１００％(ﾆｯﾄ) | ＣＤＰ | 120℃×60min | カチオン |  |  | 0.03 | 0.1 | 0.3 | 1 | 3 | 6 | 34.1385 | 50.9248 | 62.441 | 67.9333 | 71.6623 | 73.9732 | 75.1743 | 75.623 | 75.5725 | 75.278 | 75.0357 | 74.2977 | 73.1757 | 71.706 | 69.877 | 67.1975 | 63.6202 | 59.574 | 55.399 | 51.376 | 47.8445 | 44.967 | 42.4145 | 40.076 | 38.1073 | 37.7095 | 38.5075 | 39.3915 | 40.5333 | 42.66 | 48.7758 | 61.2587 | 75.9652 | 88.4415 | 96.6268 | 96.9123 | 98.0717 | 97.6335 | 97.6598 | 96.6252 | 32.68 | 47.9765 | 57.885 | 62.6028 | 66.3648 | 68.3033 | 68.4732 | 67.5943 | 66.1472 | 64.7548 | 63.6695 | 62.0385 | 59.8805 | 57.4365 | 54.634 | 50.8888 | 46.2948 | 41.5228 | 36.9695 | 32.9132 | 29.5772 | 26.993 | 24.82 | 22.8813 | 21.3188 | 21.0155 | 21.6675 | 22.408 | 23.352 | 25.126 | 30.4383 | 42.1512 | 58.2448 | 75.309 | 88.8053 | 92.5357 | 96.5715 | 97.6423 | 98.9603 | 98.446 | 30.071 | 42.4543 | 49.8297 | 53.4823 | 57.3015 | 58.8387 | 57.882 | 55.6698 | 53.061 | 50.8522 | 49.2058 | 47.0622 | 44.365 | 41.5213 | 38.4372 | 34.5673 | 30.151 | 25.8735 | 22.0138 | 18.7443 | 16.1773 | 14.267 | 12.7027 | 11.3567 | 10.2978 | 10.0975 | 10.5315 | 11.0235 | 11.5865 | 12.6465 | 16.221 | 24.9705 | 38.6347 | 56.1213 | 72.6102 | 80.2973 | 87.382 | 90.7198 | 94.046 | 95.0498 | 24.1627 | 31.6815 | 35.819 | 38.365 | 42.036 | 43.1848 | 41.4592 | 38.589 | 35.518 | 33.1232 | 31.4108 | 29.3205 | 26.805 | 24.3105 | 21.7255 | 18.6453 | 15.3398 | 12.3183 | 9.775 | 7.774 | 6.318 | 5.3167 | 4.5643 | 3.9737 | 3.5435 | 3.4645 | 3.6322 | 3.8135 | 3.9872 | 4.2817 | 5.5773 | 9.5145 | 17.4973 | 30.3163 | 44.7182 | 55.2323 | 64.6718 | 70.8715 | 76.4195 | 80.0455 | 17.1075 | 21.0093 | 23.287 | 25.0652 | 28.2995 | 29.123 | 27.119 | 24.2295 | 21.3955 | 19.3065 | 17.8695 | 16.207 | 14.2845 | 12.4527 | 10.632 | 8.5825 | 6.5655 | 4.9115 | 3.7085 | 2.916 | 2.431 | 2.175 | 2.0013 | 1.9053 | 1.8257 | 1.8145 | 1.8373 | 1.8578 | 1.8858 | 1.9485 | 2.1935 | 3.0513 | 5.9253 | 13.284 | 23.8463 | 34.5022 | 44.5525 | 52.148 | 58.4145 | 63.1863 | 12.553 | 14.9563 | 16.3938 | 17.7455 | 20.438 | 21.1058 | 19.3045 | 16.79 | 14.4172 | 12.727 | 11.566 | 10.277 | 8.8075 | 7.47 | 6.1863 | 4.8335 | 3.6365 | 2.7793 | 2.2607 | 1.9895 | 1.8355 | 1.7732 | 1.739 | 1.712 | 1.6992 | 1.6927 | 1.6978 | 1.698 | 1.6987 | 1.722 | 1.8057 | 2.0183 | 3.0282 | 7.1723 | 14.8165 | 23.9615 | 33.246 | 40.9263 | 47.439 | 52.774
11 | CBBG-D | Kayacryl Blue BG-ED(N) | カチオン | ＣＤＰ１００％(ﾆｯﾄ) | ＣＤＰ | 120℃×60min | カチオン |  |  | 0.03 | 0.1 | 0.3 | 1 | 3 | 6 | 34.3877 | 51.5165 | 63.0583 | 68.128 | 71.1295 | 72.9875 | 74.217 | 74.847 | 75.2408 | 75.5842 | 76.012 | 75.8487 | 75.498 | 74.3588 | 72.2362 | 68.9735 | 64.857 | 60.3952 | 55.9402 | 51.7728 | 48.0045 | 44.652 | 41.7563 | 39.5618 | 37.8922 | 37.0585 | 36.7295 | 36.7515 | 37.8618 | 40.86 | 47.407 | 58.6853 | 71.5607 | 82.4767 | 89.8487 | 91.8025 | 93.2258 | 93.4117 | 93.4387 | 92.8588 | 32.8363 | 48.3677 | 57.899 | 61.6557 | 63.9653 | 65.1843 | 65.775 | 65.5853 | 65.2147 | 65.1133 | 65.2493 | 64.5993 | 63.605 | 61.52 | 58.057 | 53.2873 | 47.8433 | 42.471 | 37.547 | 33.279 | 29.6943 | 26.6803 | 24.1987 | 22.3917 | 21.0583 | 20.4057 | 20.1587 | 20.1907 | 21.061 | 23.493 | 29.0553 | 39.7323 | 54.1717 | 69.4463 | 81.8487 | 87.6013 | 91.969 | 93.589 | 94.5457 | 94.2443 | 30.7265 | 43.6045 | 50.0562 | 51.9305 | 53.19 | 53.5907 | 53.402 | 52.4853 | 51.4273 | 51.0345 | 50.978 | 50.0523 | 48.5655 | 46.1082 | 42.0902 | 36.9168 | 31.5227 | 26.5873 | 22.393 | 18.981 | 16.1968 | 13.972 | 12.2093 | 10.9458 | 10.046 | 9.6152 | 9.449 | 9.4507 | 9.9767 | 11.4585 | 15.089 | 22.979 | 35.404 | 51.344 | 66.8907 | 76.8395 | 84.709 | 89.076 | 91.9045 | 92.8328 | 26.0125 | 33.7767 | 36.28 | 36.4393 | 36.917 | 36.7685 | 36.179 | 34.9507 | 33.6865 | 33.1688 | 33.0198 | 32.0677 | 30.5933 | 28.31 | 24.7602 | 20.4675 | 16.3315 | 12.7945 | 9.9962 | 7.877 | 6.2865 | 5.1247 | 4.2905 | 3.7435 | 3.3872 | 3.2205 | 3.1557 | 3.1585 | 3.329 | 3.8272 | 5.1988 | 8.9688 | 16.7628 | 29.2327 | 43.7047 | 56.3915 | 67.5443 | 75.397 | 81.2895 | 85.0005 | 19.3605 | 22.5985 | 22.8908 | 22.4025 | 22.5278 | 22.2877 | 21.684 | 20.5968 | 19.5317 | 19.0802 | 18.9112 | 18.1698 | 17.0188 | 15.2905 | 12.7035 | 9.7688 | 7.159 | 5.1697 | 3.8205 | 2.9802 | 2.4407 | 2.143 | 1.9652 | 1.8793 | 1.8135 | 1.793 | 1.7815 | 1.7815 | 1.8085 | 1.8933 | 2.1525 | 3.1285 | 6.4547 | 14.2828 | 25.3697 | 37.4667 | 49.6232 | 59.669 | 67.8372 | 73.975 | 14.7163 | 16.223 | 15.8712 | 15.3313 | 15.3582 | 15.129 | 14.6255 | 13.7235 | 12.8432 | 12.4685 | 12.296 | 11.694 | 10.7758 | 9.4552 | 7.5548 | 5.5367 | 3.9348 | 2.8742 | 2.2832 | 1.9897 | 1.819 | 1.7535 | 1.7132 | 1.6965 | 1.6765 | 1.6772 | 1.6705 | 1.672 | 1.687 | 1.71 | 1.7845 | 2.0575 | 3.447 | 8.321 | 16.7823 | 27.2333 | 38.7013 | 49.1073 | 58.3053 | 65.8385
12 | CBGSL-D | Kayacryl Blue GSL-ED | カチオン | ＣＤＰ１００％(ﾆｯﾄ) | ＣＤＰ | 120℃×60min | カチオン |  |  | 0.03 | 0.1 | 0.3 | 1 | 3 | 6 | 34.3235 | 50.6115 | 61.6763 | 66.974 | 70.277 | 72.6548 | 74.29 | 75.3582 | 75.786 | 75.6262 | 75.1153 | 74.452 | 73.601 | 72.5615 | 71.306 | 69.3565 | 66.2408 | 62.151 | 57.701 | 53.3173 | 49.0815 | 45.127 | 41.6767 | 39.098 | 37.227 | 35.9682 | 34.979 | 34.5613 | 35.3738 | 38.0145 | 42.993 | 50.38 | 59.2415 | 68.4423 | 76.295 | 81.9403 | 85.6947 | 87.7 | 88.7278 | 89.0747 | 32.4858 | 46.5707 | 55.5568 | 59.8543 | 62.8415 | 65.0238 | 66.3895 | 66.8455 | 66.4398 | 65.2763 | 63.75 | 62.1745 | 60.5097 | 58.6277 | 56.586 | 53.7225 | 49.4688 | 44.3745 | 39.229 | 34.5815 | 30.4775 | 26.8983 | 23.9685 | 21.8773 | 20.4282 | 19.482 | 18.752 | 18.465 | 19.0983 | 21.1657 | 25.231 | 31.8848 | 40.93 | 51.9038 | 62.7565 | 71.795 | 78.9818 | 83.6295 | 86.5348 | 88.0345 | 28.9578 | 39.0135 | 44.8537 | 48.1165 | 50.7433 | 52.7897 | 53.9032 | 53.888 | 52.7578 | 50.835 | 48.6015 | 46.483 | 44.3503 | 42.1375 | 39.8305 | 36.753 | 32.4978 | 27.7608 | 23.3422 | 19.6235 | 16.5282 | 13.9642 | 11.9805 | 10.6113 | 9.7097 | 9.1295 | 8.6892 | 8.5307 | 8.9295 | 10.245 | 12.9495 | 17.7312 | 24.9138 | 34.9228 | 46.4032 | 57.5322 | 67.6085 | 75.175 | 80.77 | 84.415 | 21.9575 | 26.7218 | 29.5523 | 31.6767 | 33.8365 | 35.626 | 36.4988 | 36.1735 | 34.743 | 32.582 | 30.2958 | 28.2383 | 26.2667 | 24.3218 | 22.3672 | 19.8975 | 16.6737 | 13.3347 | 10.4657 | 8.2308 | 6.5157 | 5.235 | 4.3375 | 3.7745 | 3.437 | 3.233 | 3.082 | 3.0377 | 3.1917 | 3.7228 | 4.9102 | 7.394 | 11.7562 | 18.8938 | 28.3415 | 39.0442 | 50.4935 | 60.4188 | 68.8735 | 75.3858 | 14.2692 | 15.7477 | 16.9367 | 18.27 | 19.8515 | 21.205 | 21.8025 | 21.4455 | 20.1732 | 18.3792 | 16.5815 | 15.0162 | 13.576 | 12.203 | 10.8667 | 9.2517 | 7.2843 | 5.4562 | 4.0752 | 3.162 | 2.5777 | 2.22 | 2.0223 | 1.9205 | 1.8618 | 1.8328 | 1.8002 | 1.8015 | 1.826 | 1.946 | 2.2235 | 3.014 | 4.8665 | 8.874 | 15.1805 | 23.3415 | 33.3515 | 43.2155 | 52.9235 | 61.4535 | 9.795 | 10.2135 | 10.8867 | 11.8157 | 12.9878 | 13.9985 | 14.4325 | 14.081 | 13.0482 | 11.6088 | 10.2255 | 9.0267 | 7.97 | 6.9885 | 6.0702 | 5.0228 | 3.8755 | 2.954 | 2.364 | 2.0347 | 1.8647 | 1.7712 | 1.7412 | 1.7225 | 1.7085 | 1.7032 | 1.7023 | 1.7047 | 1.7027 | 1.742 | 1.806 | 2.068 | 2.8298 | 5.0365 | 9.1835 | 15.2338 | 23.3515 | 31.9688 | 41.3077 | 50.41
13 | CB302-D | Kayacryl Blue 302-ED | カチオン | ＣＤＰ１００％(ﾆｯﾄ) | ＣＤＰ | 120℃×60min | カチオン |  |  | 0.03 | 0.1 | 0.3 | 1 | 3 | 6 | 34.35 | 50.8235 | 62.031 | 67.0685 | 70.0113 | 72.0618 | 73.4977 | 74.2322 | 74.5195 | 74.6308 | 74.7062 | 74.561 | 74.1333 | 73.1925 | 71.4167 | 68.7405 | 65.335 | 61.4943 | 57.5827 | 53.8113 | 50.208 | 46.913 | 43.9982 | 41.732 | 39.9165 | 38.581 | 37.6195 | 37.198 | 37.5545 | 39.06 | 41.711 | 44.9945 | 48.5675 | 52.7578 | 57.518 | 62.498 | 68.1633 | 73.3745 | 78.3678 | 82.525 | 33.2022 | 48.596 | 58.0553 | 61.6748 | 63.5117 | 64.8975 | 65.7752 | 65.6633 | 65.0178 | 64.4052 | 63.9515 | 63.2882 | 62.2788 | 60.5907 | 57.7833 | 53.93 | 49.4017 | 44.6962 | 40.231 | 36.2478 | 32.6902 | 29.6045 | 27.019 | 25.0807 | 23.602 | 22.546 | 21.8178 | 21.5405 | 21.8905 | 23.2385 | 25.6373 | 28.793 | 32.4815 | 37.1527 | 42.8528 | 49.1773 | 56.695 | 63.8972 | 71.0602 | 77.4107 | 30.5637 | 42.9342 | 49.1375 | 50.8453 | 51.48 | 52.223 | 52.5622 | 51.7572 | 50.4205 | 49.3413 | 48.564 | 47.613 | 46.296 | 44.244 | 41.0078 | 36.847 | 32.3015 | 27.925 | 24.034 | 20.7482 | 17.9537 | 15.62 | 13.7508 | 12.385 | 11.3852 | 10.6795 | 10.203 | 10.025 | 10.2573 | 11.1728 | 12.8435 | 15.137 | 17.927 | 21.6642 | 26.4703 | 32.2095 | 39.7295 | 47.6985 | 56.5885 | 65.37 | 25.5493 | 32.955 | 35.3927 | 35.4315 | 35.288 | 35.5562 | 35.5955 | 34.4742 | 32.9612 | 31.7888 | 30.9847 | 30.0478 | 28.8055 | 26.9445 | 24.1388 | 20.7075 | 17.1747 | 13.969 | 11.2737 | 9.1357 | 7.4337 | 6.1193 | 5.1472 | 4.4798 | 4.0297 | 3.7338 | 3.5365 | 3.4642 | 3.5593 | 3.9548 | 4.7053 | 5.8625 | 7.4175 | 9.7417 | 12.983 | 17.215 | 23.2542 | 30.249 | 39.0243 | 48.7923 | 18.5057 | 21.716 | 22.096 | 21.5005 | 21.114 | 21.2042 | 21.118 | 20.1595 | 18.8955 | 17.934 | 17.289 | 16.555 | 15.6225 | 14.2423 | 12.226 | 9.8808 | 7.6258 | 5.7705 | 4.3795 | 3.4183 | 2.7788 | 2.3725 | 2.131 | 1.9835 | 1.9062 | 1.8525 | 1.8245 | 1.8125 | 1.8205 | 1.896 | 2.0297 | 2.319 | 2.7865 | 3.686 | 5.206 | 7.5635 | 11.4718 | 16.5182 | 23.5295 | 32.1272 | 13.7743 | 15.3375 | 15.1967 | 14.551 | 14.144 | 14.183 | 14.0938 | 13.311 | 12.2955 | 11.523 | 10.999 | 10.425 | 9.7043 | 8.664 | 7.2017 | 5.6043 | 4.1913 | 3.1595 | 2.501 | 2.121 | 1.904 | 1.7965 | 1.741 | 1.7085 | 1.6935 | 1.6783 | 1.6745 | 1.6755 | 1.6707 | 1.6992 | 1.718 | 1.788 | 1.9212 | 2.2355 | 2.882 | 4.1072 | 6.5675 | 10.1397 | 15.6073 | 22.8165
14 | CBGTL-D(T) | Kayacryl Blue GTL-ED(T) | カチオン | ＣＤＰ１００％(ﾆｯﾄ) | ＣＤＰ | 120℃×60min | カチオン |  |  | 0.1 | 0.3 | 1 | 3 | 6 | 9 | 32.7142 | 47.2418 | 57.5922 | 63.3488 | 67.4322 | 70.4665 | 72.8097 | 74.5905 | 75.9165 | 77.0285 | 77.624 | 77.569 | 77.0335 | 76.0987 | 74.786 | 72.9107 | 70.2635 | 66.9352 | 63.3152 | 59.5862 | 55.7995 | 52.114 | 48.7067 | 45.7903 | 43.1397 | 40.918 | 38.8972 | 37.3192 | 36.4815 | 36.4405 | 36.894 | 37.4445 | 37.9098 | 38.6065 | 40.1048 | 42.8558 | 47.7285 | 53.8257 | 61.4975 | 69.6737 | 29.6142 | 41.2955 | 49.8055 | 55.2948 | 59.6497 | 63.1797 | 65.8667 | 67.7812 | 69.2193 | 70.585 | 71.1102 | 70.4638 | 69.0275 | 67.0318 | 64.6052 | 61.5645 | 57.6827 | 53.2433 | 48.696 | 44.299 | 40.1465 | 36.3398 | 32.9845 | 30.2353 | 27.8173 | 25.8463 | 24.1002 | 22.7662 | 22.026 | 21.9148 | 22.1693 | 22.5197 | 22.8208 | 23.3538 | 24.5918 | 26.9385 | 31.3188 | 37.1457 | 45.301 | 55.0177 | 22.89 | 30.0583 | 36.0307 | 40.8993 | 45.439 | 49.259 | 52.255 | 54.3073 | 55.7993 | 57.3383 | 57.6283 | 56.2752 | 53.9045 | 50.9395 | 47.688 | 43.9375 | 39.5565 | 34.955 | 30.5622 | 26.6373 | 23.1558 | 20.1328 | 17.5873 | 15.5877 | 13.9095 | 12.5843 | 11.4437 | 10.5905 | 10.1337 | 10.0945 | 10.2782 | 10.5467 | 10.777 | 11.1628 | 11.9975 | 13.5992 | 16.7417 | 21.145 | 27.82 | 36.5913 | 15.2948 | 19.1755 | 23.1522 | 27.0475 | 31.0083 | 34.5295 | 37.3398 | 39.2233 | 40.5138 | 41.8248 | 41.7873 | 39.965 | 37.1683 | 34.005 | 30.8035 | 27.4265 | 23.7733 | 20.16 | 16.8843 | 14.0698 | 11.6873 | 9.703 | 8.1233 | 6.923 | 5.9893 | 5.2862 | 4.7092 | 4.3143 | 4.1065 | 4.1057 | 4.2142 | 4.381 | 4.5252 | 4.7443 | 5.1792 | 6.0345 | 7.8357 | 10.5348 | 14.9365 | 21.092 | 11.5237 | 14.1937 | 17.2883 | 20.4695 | 23.847 | 26.8882 | 29.293 | 30.8035 | 31.693 | 32.4612 | 32.0195 | 30.1273 | 27.5295 | 24.7342 | 21.9995 | 19.2007 | 16.2395 | 13.3848 | 10.8567 | 8.7692 | 7.0667 | 5.7248 | 4.729 | 4.01 | 3.4935 | 3.1317 | 2.8495 | 2.6685 | 2.589 | 2.6258 | 2.7175 | 2.851 | 2.985 | 3.1525 | 3.4343 | 3.9645 | 5.1482 | 7.0103 | 10.215 | 14.8633 | 10.2438 | 12.5297 | 15.1937 | 18.038 | 21.0695 | 23.7895 | 25.9002 | 27.1273 | 27.7025 | 28.049 | 27.3538 | 25.5245 | 23.1773 | 20.7033 | 18.305 | 15.8385 | 13.2073 | 10.6915 | 8.5132 | 6.7615 | 5.393 | 4.3518 | 3.6155 | 3.1153 | 2.7735 | 2.538 | 2.3678 | 2.2673 | 2.2233 | 2.2778 | 2.3675 | 2.513 | 2.6455 | 2.8245 | 3.0772 | 3.5355 | 4.56 | 6.1852 | 9.0392 | 13.2357
15 | CB4GSL-D | Kayacryl Light Blue 4GSL-ED | カチオン | ＣＤＰ１００％(ﾆｯﾄ) | ＣＤＰ | 120℃×60min | カチオン |  |  | 0.03 | 0.1 | 0.3 | 1 | 3 | 6 | 34.475 | 50.9672 | 62.0363 | 66.9315 | 69.9175 | 72.323 | 74.0503 | 74.8227 | 74.9645 | 74.9643 | 75.3585 | 76.1685 | 77.081 | 77.7758 | 78.1723 | 77.947 | 76.6538 | 74.1903 | 70.8063 | 66.8535 | 62.659 | 58.399 | 53.9522 | 49.6635 | 45.7298 | 42.7515 | 40.239 | 37.925 | 35.824 | 34.5438 | 34.474 | 35.6277 | 38.0408 | 42.1108 | 47.6328 | 53.783 | 61.1307 | 67.9453 | 74.598 | 80.3462 | 32.7597 | 47.4865 | 56.287 | 59.6767 | 61.8702 | 64.1527 | 65.6857 | 65.6042 | 64.746 | 63.9813 | 64.1595 | 65.1815 | 66.4112 | 67.293 | 67.7235 | 67.1172 | 64.7853 | 60.8028 | 55.7022 | 50.279 | 45.058 | 40.1345 | 35.4095 | 31.1857 | 27.5888 | 25.0102 | 22.9112 | 21.0443 | 19.3805 | 18.4052 | 18.3515 | 19.2655 | 21.1732 | 24.5458 | 29.4058 | 35.2527 | 43.0913 | 51.1683 | 60.1292 | 68.8287 | 29.756 | 41.1345 | 46.6028 | 48.1625 | 49.4935 | 51.6193 | 52.9273 | 52.162 | 50.5035 | 49.222 | 49.27 | 50.4685 | 51.9417 | 53.1037 | 53.6608 | 52.8798 | 49.9198 | 45.0947 | 39.3603 | 33.789 | 28.8335 | 24.489 | 20.5585 | 17.223 | 14.5255 | 12.6645 | 11.209 | 9.9512 | 8.8525 | 8.2178 | 8.1702 | 8.7312 | 9.9503 | 12.2257 | 15.6973 | 20.1842 | 26.6795 | 34.039 | 43.224 | 53.3175 | 23.5792 | 29.9605 | 32.0515 | 32.2925 | 33.0225 | 34.8345 | 35.9023 | 34.8405 | 33.01 | 31.6663 | 31.6593 | 32.794 | 34.2375 | 35.3615 | 35.871 | 35.035 | 32.1172 | 27.65 | 22.731 | 18.2805 | 14.5907 | 11.555 | 9.0005 | 6.9928 | 5.5193 | 4.5918 | 3.9383 | 3.4297 | 3.026 | 2.8265 | 2.8007 | 2.9935 | 3.4407 | 4.4032 | 6.0895 | 8.6402 | 12.872 | 18.2338 | 25.661 | 34.7908 | 15.6928 | 18.4937 | 18.9853 | 18.7398 | 19.1185 | 20.4625 | 21.2205 | 20.3283 | 18.828 | 17.7437 | 17.727 | 18.589 | 19.7245 | 20.603 | 20.9862 | 20.2997 | 17.9995 | 14.6527 | 11.1608 | 8.233 | 6.044 | 4.4612 | 3.3405 | 2.6075 | 2.1917 | 1.9775 | 1.8633 | 1.7917 | 1.733 | 1.7275 | 1.716 | 1.7508 | 1.801 | 1.977 | 2.3645 | 3.1688 | 5.0375 | 7.9763 | 12.8353 | 19.565 | 11.1372 | 12.6955 | 12.7545 | 12.4213 | 12.6595 | 13.6698 | 14.261 | 13.5318 | 12.3347 | 11.46 | 11.429 | 12.081 | 12.9465 | 13.6088 | 13.8835 | 13.333 | 11.523 | 8.9845 | 6.487 | 4.5723 | 3.3098 | 2.5412 | 2.102 | 1.8615 | 1.7515 | 1.7015 | 1.6775 | 1.6605 | 1.6455 | 1.6587 | 1.646 | 1.664 | 1.6745 | 1.7232 | 1.8128 | 2.0427 | 2.8152 | 4.3435 | 7.45 | 12.3335
16 | CNA-D83 | Kayacryl Navy A-ED 83 | カチオン | ＣＤＰ１００％(ﾆｯﾄ) | ＣＤＰ | 120℃×60min | カチオン |  |  | 0.1 | 0.3 | 1 | 3 | 6 | 9 | 31.7572 | 45.138 | 52.3937 | 54.439 | 54.606 | 53.751 | 52.282 | 50.411 | 48.3353 | 46.1635 | 44.36 | 43.1037 | 42.329 | 42.128 | 42.1335 | 41.3933 | 39.6788 | 37.3075 | 34.6257 | 32.2825 | 30.5175 | 28.9138 | 27.0633 | 25.2993 | 23.824 | 22.7605 | 21.8932 | 21.4715 | 21.9105 | 23.726 | 27.337 | 32.9255 | 40.0905 | 48.4555 | 56.7792 | 64.2438 | 71.2468 | 76.8127 | 81.3972 | 84.671 | 28.172 | 37.206 | 40.845 | 41.0935 | 40.1472 | 38.5385 | 36.5722 | 34.408 | 32.1932 | 30.0323 | 28.3023 | 27.1258 | 26.4017 | 26.2147 | 26.2037 | 25.5302 | 24.0512 | 22.0688 | 19.905 | 18.0877 | 16.7707 | 15.6007 | 14.296 | 13.0825 | 12.1 | 11.4027 | 10.8347 | 10.574 | 10.8763 | 12.1088 | 14.6525 | 18.8283 | 24.6535 | 32.1748 | 40.5222 | 48.9042 | 57.6015 | 65.2648 | 72.2722 | 78.0477 | 21.3665 | 24.9462 | 25.5905 | 24.887 | 23.6928 | 22.123 | 20.3955 | 18.6247 | 16.8775 | 15.2543 | 13.997 | 13.1568 | 12.6418 | 12.508 | 12.474 | 12.001 | 11.0053 | 9.7242 | 8.3965 | 7.3472 | 6.6292 | 6.0287 | 5.387 | 4.833 | 4.4005 | 4.103 | 3.874 | 3.7837 | 3.9082 | 4.4633 | 5.6865 | 7.9495 | 11.5557 | 16.8723 | 23.4285 | 30.7692 | 39.3892 | 47.9348 | 56.768 | 64.933 | 13.758 | 14.3097 | 13.935 | 13.1457 | 12.1888 | 11.0478 | 9.847 | 8.6758 | 7.5735 | 6.5942 | 5.8522 | 5.3875 | 5.1087 | 5.0388 | 5.0202 | 4.774 | 4.2845 | 3.7012 | 3.1775 | 2.8083 | 2.583 | 2.4155 | 2.248 | 2.124 | 2.0353 | 1.9772 | 1.9285 | 1.9147 | 1.9405 | 2.0713 | 2.4093 | 3.1423 | 4.6803 | 7.5585 | 11.751 | 17.076 | 23.9855 | 31.5025 | 40.1793 | 49.1523 | 9.3065 | 9.1032 | 8.5775 | 7.945 | 7.2625 | 6.4592 | 5.642 | 4.9047 | 4.211 | 3.6503 | 3.2458 | 3.004 | 2.8617 | 2.824 | 2.8112 | 2.6867 | 2.4695 | 2.241 | 2.049 | 1.9335 | 1.869 | 1.8173 | 1.7748 | 1.752 | 1.727 | 1.7135 | 1.7023 | 1.71 | 1.7078 | 1.7503 | 1.855 | 2.064 | 2.6683 | 4.1277 | 6.6768 | 10.388 | 15.705 | 21.9007 | 29.5102 | 37.9372 | 7.3178 | 6.8795 | 6.3993 | 5.9045 | 5.3845 | 4.755 | 4.1498 | 3.6202 | 3.1522 | 2.78 | 2.522 | 2.3782 | 2.2883 | 2.2662 | 2.2515 | 2.1745 | 2.056 | 1.9332 | 1.8365 | 1.7825 | 1.749 | 1.7263 | 1.702 | 1.7052 | 1.6905 | 1.6905 | 1.6832 | 1.6832 | 1.6905 | 1.7152 | 1.7628 | 1.8455 | 2.1437 | 3.002 | 4.705 | 7.4822 | 11.8038 | 17.0983 | 23.88 | 31.6638
17 | CNRP-D(N) | Kayacryl Navy RP-ED(N) | カチオン | ＣＤＰ１００％(ﾆｯﾄ) | ＣＤＰ | 120℃×60min | カチオン |  |  | 0.1 | 0.3 | 1 | 3 | 6 | 9 | 32.3922 | 46.7443 | 54.278 | 55.7218 | 55.0282 | 53.5063 | 51.7315 | 49.705 | 47.6388 | 45.6517 | 44.0433 | 42.8573 | 42.112 | 41.8705 | 41.4748 | 40.0938 | 37.8815 | 35.3245 | 32.7473 | 30.627 | 29.1565 | 28.0448 | 26.8758 | 25.8382 | 24.9773 | 24.3645 | 24.076 | 24.4698 | 25.9845 | 29.294 | 34.7665 | 41.7942 | 49.1475 | 56.2795 | 62.8165 | 68.7083 | 74.3768 | 79.025 | 82.7825 | 85.4115 | 29.6962 | 40.3693 | 44.1105 | 43.3563 | 41.2895 | 38.941 | 36.6495 | 34.3475 | 32.175 | 30.2055 | 28.65 | 27.5325 | 26.81 | 26.537 | 26.117 | 24.8592 | 22.958 | 20.8577 | 18.7892 | 17.1532 | 16.0523 | 15.2242 | 14.3628 | 13.6165 | 13.0135 | 12.5843 | 12.395 | 12.6918 | 13.8153 | 16.357 | 20.7828 | 26.8863 | 33.828 | 41.2248 | 48.569 | 55.7552 | 63.2182 | 69.866 | 75.8738 | 80.7245 | 24.3173 | 29.2877 | 29.2982 | 27.1788 | 24.7117 | 22.4215 | 20.3977 | 18.5108 | 16.788 | 15.3063 | 14.1725 | 13.3625 | 12.84 | 12.6387 | 12.3102 | 11.4367 | 10.1847 | 8.8447 | 7.6035 | 6.6755 | 6.065 | 5.6212 | 5.1768 | 4.814 | 4.5317 | 4.336 | 4.2443 | 4.377 | 4.906 | 6.2153 | 8.7803 | 12.748 | 17.7737 | 23.6487 | 30.0592 | 37.0282 | 45.1872 | 53.3935 | 61.8162 | 69.5457 | 17.6265 | 18.669 | 17.3487 | 15.3012 | 13.3242 | 11.6185 | 10.165 | 8.9045 | 7.7877 | 6.8685 | 6.182 | 5.7157 | 5.4212 | 5.3105 | 5.138 | 4.672 | 4.0525 | 3.4552 | 2.9533 | 2.6195 | 2.4245 | 2.294 | 2.17 | 2.091 | 2.0227 | 1.9752 | 1.958 | 1.9855 | 2.1015 | 2.4823 | 3.4463 | 5.364 | 8.3477 | 12.3852 | 17.2007 | 22.822 | 29.982 | 37.8323 | 46.89 | 56.1658 | 13.0955 | 12.8498 | 11.3613 | 9.6807 | 8.1967 | 6.9612 | 5.9512 | 5.1217 | 4.4145 | 3.867 | 3.4798 | 3.2285 | 3.0735 | 3.0225 | 2.9287 | 2.7043 | 2.4235 | 2.1775 | 1.9975 | 1.8907 | 1.8368 | 1.7965 | 1.7595 | 1.7512 | 1.7283 | 1.7205 | 1.7143 | 1.7212 | 1.7397 | 1.8417 | 2.1673 | 2.987 | 4.6277 | 7.287 | 10.7993 | 15.2115 | 21.2105 | 28.1032 | 36.5898 | 45.9718 | 10.8212 | 10.2135 | 8.8277 | 7.391 | 6.177 | 5.1885 | 4.4205 | 3.8188 | 3.3135 | 2.9395 | 2.6735 | 2.5165 | 2.4257 | 2.394 | 2.3435 | 2.1982 | 2.038 | 1.9007 | 1.8077 | 1.7557 | 1.7263 | 1.708 | 1.6965 | 1.6912 | 1.6778 | 1.6805 | 1.669 | 1.673 | 1.6892 | 1.7357 | 1.8927 | 2.314 | 3.348 | 5.2725 | 8.0275 | 11.707 | 16.915 | 23.1277 | 31.03 | 40.0685
18 | CKR-D | Kayacryl Black R-ED | カチオン | ＣＤＰ１００％(ﾆｯﾄ) | ＣＤＰ | 120℃×60min | カチオン |  |  | 0.1 | 0.3 | 1 | 3 | 6 | 9 | 31.1663 | 43.4688 | 48.9038 | 49.1403 | 47.6195 | 45.5012 | 43.278 | 41.0943 | 39.0018 | 37.0335 | 35.5752 | 34.7983 | 34.7512 | 35.8638 | 37.7037 | 38.8402 | 38.5868 | 37.3447 | 35.6343 | 34.2255 | 33.581 | 33.393 | 32.8713 | 31.801 | 30.3633 | 28.9785 | 27.713 | 26.8983 | 26.922 | 28.222 | 31.0882 | 35.4672 | 40.9438 | 47.42 | 54.3132 | 61.0142 | 67.9085 | 73.8577 | 79.105 | 83.1683 | 27.216 | 34.6653 | 36.2687 | 34.7443 | 32.4338 | 29.9875 | 27.7072 | 25.6605 | 23.782 | 22.087 | 20.8773 | 20.2398 | 20.188 | 21.0652 | 22.553 | 23.456 | 23.22 | 22.1715 | 20.76 | 19.6163 | 19.0738 | 18.8592 | 18.3947 | 17.5768 | 16.54 | 15.5843 | 14.7152 | 14.1662 | 14.201 | 15.1318 | 17.253 | 20.642 | 25.1608 | 30.9567 | 37.6632 | 44.843 | 53.039 | 60.8038 | 68.397 | 75.0255 | 20.3135 | 22.5012 | 21.6292 | 19.6635 | 17.5748 | 15.6092 | 13.879 | 12.412 | 11.1098 | 9.9748 | 9.1835 | 8.7762 | 8.733 | 9.2688 | 10.1918 | 10.7495 | 10.5777 | 9.8933 | 8.9987 | 8.2905 | 7.9395 | 7.7618 | 7.4545 | 6.999 | 6.4737 | 6.0187 | 5.6193 | 5.3715 | 5.3945 | 5.881 | 7.0222 | 8.9767 | 11.857 | 15.9418 | 21.0745 | 27.0718 | 34.6953 | 42.7722 | 51.7668 | 60.6243 | 12.7065 | 12.361 | 11.0282 | 9.5017 | 8.108 | 6.8645 | 5.849 | 5.0598 | 4.393 | 3.8607 | 3.5075 | 3.322 | 3.2965 | 3.5097 | 3.895 | 4.14 | 4.0607 | 3.7548 | 3.385 | 3.1138 | 2.9875 | 2.9255 | 2.8178 | 2.682 | 2.5265 | 2.403 | 2.29 | 2.2348 | 2.241 | 2.3857 | 2.746 | 3.4325 | 4.683 | 6.837 | 9.9495 | 14.0602 | 19.846 | 26.5282 | 34.8312 | 44.023 | 8.635 | 7.8275 | 6.651 | 5.5788 | 4.6688 | 3.9263 | 3.3468 | 2.9398 | 2.6277 | 2.3918 | 2.2473 | 2.1707 | 2.15 | 2.2163 | 2.362 | 2.4497 | 2.4158 | 2.294 | 2.1418 | 2.0423 | 2.0002 | 1.977 | 1.9378 | 1.906 | 1.8535 | 1.825 | 1.7873 | 1.7772 | 1.775 | 1.8253 | 1.942 | 2.159 | 2.6593 | 3.7292 | 5.5397 | 8.2852 | 12.586 | 17.948 | 25.0287 | 33.353 | 6.8042 | 5.9588 | 5.0003 | 4.2002 | 3.549 | 3.0337 | 2.657 | 2.411 | 2.2222 | 2.089 | 2.0095 | 1.96 | 1.946 | 1.9755 | 2.0383 | 2.0815 | 2.0568 | 1.9908 | 1.9065 | 1.8545 | 1.8308 | 1.8115 | 1.7897 | 1.7792 | 1.7525 | 1.739 | 1.7223 | 1.7192 | 1.7195 | 1.748 | 1.8095 | 1.8965 | 2.1488 | 2.7628 | 3.9305 | 5.8995 | 9.296 | 13.7692 | 19.99 | 27.55
19 | CKBS-D | Kayacryl Black BS-ED | カチオン | ＣＤＰ１００％(ﾆｯﾄ) | ＣＤＰ | 120℃×60min | カチオン |  |  | 0.1 | 0.3 | 1 | 3 | 6 | 9 | 30.4932 | 42.4 | 47.6917 | 48.6562 | 48.23 | 46.2705 | 43.5513 | 40.7465 | 38.534 | 36.9305 | 35.996 | 35.7515 | 36.026 | 36.6527 | 37.4472 | 38.126 | 38.4948 | 38.4085 | 37.9547 | 37.2758 | 36.6827 | 36.4113 | 36.2938 | 35.9627 | 35.2 | 34.271 | 33.4222 | 32.8323 | 32.6713 | 33.1377 | 34.5595 | 36.8732 | 40.1105 | 44.727 | 50.4928 | 56.4892 | 63.3085 | 69.3197 | 75.0005 | 79.7117 | 26.239 | 33.5718 | 35.3125 | 34.7433 | 33.5737 | 31.2085 | 28.3575 | 25.6672 | 23.6615 | 22.2675 | 21.4808 | 21.2675 | 21.4765 | 21.9945 | 22.6593 | 23.2402 | 23.5828 | 23.5617 | 23.211 | 22.6593 | 22.1313 | 21.8185 | 21.6008 | 21.2575 | 20.6777 | 20.013 | 19.4067 | 18.9758 | 18.8265 | 19.1702 | 20.257 | 22.106 | 24.805 | 28.842 | 34.19 | 40.215 | 47.7112 | 54.9778 | 62.5528 | 69.4393 | 18.379 | 21.0852 | 20.5735 | 19.5125 | 18.3133 | 16.3885 | 14.2118 | 12.2828 | 10.931 | 10.0002 | 9.4942 | 9.347 | 9.473 | 9.8127 | 10.2332 | 10.6092 | 10.8428 | 10.8445 | 10.606 | 10.2203 | 9.8035 | 9.4827 | 9.1997 | 8.909 | 8.5633 | 8.2242 | 7.9212 | 7.6928 | 7.604 | 7.8215 | 8.4615 | 9.6105 | 11.3797 | 14.178 | 18.1097 | 22.9157 | 29.4123 | 36.4117 | 44.5568 | 52.88 | 10.7662 | 11.2022 | 10.2975 | 9.3782 | 8.517 | 7.2745 | 5.9958 | 4.9625 | 4.3033 | 3.8702 | 3.639 | 3.5725 | 3.6307 | 3.7695 | 3.9545 | 4.1255 | 4.2317 | 4.2265 | 4.112 | 3.9287 | 3.7305 | 3.5657 | 3.4278 | 3.2895 | 3.157 | 3.0305 | 2.9308 | 2.8615 | 2.8225 | 2.9093 | 3.1357 | 3.582 | 4.3587 | 5.7655 | 7.984 | 11.0635 | 15.6698 | 21.1337 | 28.1023 | 35.98 | 7.164 | 7.0613 | 6.2467 | 5.529 | 4.928 | 4.1247 | 3.4075 | 2.8795 | 2.593 | 2.4017 | 2.301 | 2.2588 | 2.2797 | 2.331 | 2.4032 | 2.4632 | 2.5105 | 2.5095 | 2.4625 | 2.3883 | 2.2923 | 2.2325 | 2.1765 | 2.1215 | 2.0718 | 2.0198 | 1.9912 | 1.9703 | 1.9483 | 1.9908 | 2.063 | 2.2247 | 2.5402 | 3.2027 | 4.4257 | 6.373 | 9.6493 | 13.8872 | 19.708 | 26.6782 | 5.595 | 5.3582 | 4.66 | 4.1045 | 3.6347 | 3.0863 | 2.6155 | 2.3232 | 2.1593 | 2.0608 | 2.0035 | 1.975 | 1.9743 | 2.0085 | 2.0385 | 2.0703 | 2.0857 | 2.0855 | 2.062 | 2.0147 | 1.9632 | 1.941 | 1.9075 | 1.874 | 1.8485 | 1.8185 | 1.8055 | 1.7985 | 1.7877 | 1.814 | 1.8455 | 1.9247 | 2.085 | 2.4632 | 3.2295 | 4.5873 | 7.109 | 10.6113 | 15.6918 | 22.0452
20 | CKMG-D(N) | Kayacryl Black MG-ED(N) | カチオン | ＣＤＰ１００％(ﾆｯﾄ) | ＣＤＰ | 120℃×60min | カチオン |  |  | 0.1 | 0.3 | 1 | 3 | 6 | 9 | 32.1917 | 46.2255 | 52.6512 | 52.37 | 49.7467 | 46.4215 | 43.154 | 40.2085 | 37.9605 | 36.4297 | 35.6055 | 35.4532 | 35.8825 | 36.7683 | 37.7642 | 38.4477 | 38.5345 | 37.801 | 36.3762 | 34.4742 | 32.3237 | 30.2305 | 28.3813 | 27.0602 | 26.1693 | 25.602 | 25.3895 | 25.906 | 27.673 | 31.4067 | 37.585 | 45.6938 | 54.2478 | 62.2283 | 68.952 | 74.5782 | 79.2827 | 82.9617 | 85.579 | 87.229 | 29.5555 | 39.8158 | 41.9832 | 39.1595 | 35.206 | 31.355 | 28.022 | 25.2425 | 23.229 | 21.9175 | 21.2315 | 21.1035 | 21.4578 | 22.1925 | 23.0237 | 23.6208 | 23.7243 | 23.16 | 22.0023 | 20.4793 | 18.7817 | 17.1435 | 15.739 | 14.7415 | 14.098 | 13.687 | 13.545 | 13.9488 | 15.282 | 18.2198 | 23.335 | 30.587 | 39.0305 | 47.8453 | 56.0172 | 63.381 | 70.21 | 75.9578 | 80.6988 | 84.1642 | 24.287 | 28.7685 | 27.144 | 23.3583 | 19.6182 | 16.4462 | 13.9238 | 11.9663 | 10.625 | 9.7573 | 9.3223 | 9.2453 | 9.4667 | 9.9355 | 10.473 | 10.869 | 10.932 | 10.5645 | 9.8 | 8.829 | 7.7793 | 6.8315 | 6.0477 | 5.5245 | 5.1917 | 4.9835 | 4.9097 | 5.107 | 5.798 | 7.4592 | 10.6845 | 15.8257 | 22.4555 | 30.1558 | 38.162 | 46.2263 | 54.7065 | 62.618 | 70.0528 | 76.391 | 17.2722 | 17.6992 | 15.0252 | 11.9383 | 9.2767 | 7.2685 | 5.8105 | 4.7968 | 4.156 | 3.7612 | 3.5703 | 3.5253 | 3.6117 | 3.816 | 4.0425 | 4.2077 | 4.235 | 4.05 | 3.7138 | 3.313 | 2.9105 | 2.596 | 2.3695 | 2.2258 | 2.1433 | 2.0895 | 2.0817 | 2.1235 | 2.2957 | 2.8365 | 4.1523 | 6.8865 | 11.1288 | 16.7568 | 23.1655 | 30.1852 | 38.3877 | 46.8918 | 55.9395 | 64.6107 | 12.6572 | 11.8622 | 9.4337 | 7.073 | 5.276 | 4.0405 | 3.2595 | 2.762 | 2.5067 | 2.3413 | 2.2523 | 2.2338 | 2.254 | 2.3268 | 2.4078 | 2.469 | 2.4712 | 2.3918 | 2.252 | 2.1122 | 1.9658 | 1.8795 | 1.8237 | 1.7828 | 1.7643 | 1.7503 | 1.7475 | 1.7565 | 1.7888 | 1.9587 | 2.4425 | 3.7832 | 6.4045 | 10.467 | 15.5203 | 21.3957 | 28.6477 | 36.5938 | 45.7265 | 55.1818 | 10.2502 | 9.173 | 7.027 | 5.1822 | 3.8268 | 3.0158 | 2.522 | 2.2397 | 2.1055 | 2.014 | 1.9635 | 1.946 | 1.952 | 1.9883 | 2.019 | 2.045 | 2.045 | 1.9957 | 1.9278 | 1.8542 | 1.7812 | 1.7432 | 1.72 | 1.6952 | 1.6903 | 1.6772 | 1.679 | 1.6872 | 1.6995 | 1.7835 | 2.0187 | 2.8053 | 4.6132 | 7.7722 | 11.9865 | 17.1172 | 23.7125 | 31.1295 | 40.0022 | 49.5752
21 | CKMR-D(N) | Kayacryl Black MR-ED(N) | カチオン | ＣＤＰ１００％(ﾆｯﾄ) | ＣＤＰ | 120℃×60min | カチオン |  |  | 0.1 | 0.3 | 1 | 3 | 6 | 9 | 32.6005 | 47.418 | 54.976 | 55.5463 | 53.4487 | 50.4125 | 47.2525 | 44.2963 | 41.9933 | 40.4062 | 39.5295 | 39.376 | 39.8325 | 40.7037 | 41.5925 | 42.0995 | 41.9937 | 41.0335 | 39.3053 | 37.2692 | 35.3272 | 33.6028 | 32.018 | 30.7828 | 29.9103 | 29.3508 | 29.1745 | 29.8042 | 31.8173 | 36.0147 | 42.9123 | 51.8948 | 61.236 | 69.5162 | 75.8685 | 80.568 | 83.879 | 86.142 | 87.4665 | 88.1442 | 30.4075 | 41.8143 | 45.1475 | 42.83 | 38.9485 | 34.964 | 31.4325 | 28.4355 | 26.2643 | 24.8098 | 24.0185 | 23.8732 | 24.2613 | 25.0197 | 25.8053 | 26.2767 | 26.2188 | 25.4237 | 23.9675 | 22.287 | 20.7138 | 19.3463 | 18.096 | 17.1507 | 16.4992 | 16.0775 | 15.9543 | 16.4398 | 17.995 | 21.381 | 27.2855 | 35.8017 | 45.8155 | 55.9898 | 64.7613 | 71.8815 | 77.6035 | 81.9077 | 84.9133 | 86.7465 | 25.768 | 31.7022 | 30.7022 | 26.902 | 22.8343 | 19.3115 | 16.4875 | 14.2528 | 12.6952 | 11.6898 | 11.1583 | 11.0578 | 11.3195 | 11.8272 | 12.3697 | 12.699 | 12.6675 | 12.127 | 11.136 | 10.0328 | 9.0203 | 8.175 | 7.4285 | 6.8705 | 6.5075 | 6.2713 | 6.2017 | 6.468 | 7.3585 | 9.4537 | 13.4642 | 19.8923 | 28.3253 | 38.1532 | 47.9105 | 56.8813 | 65.1192 | 72.018 | 77.7378 | 82 | 19.3185 | 20.6605 | 18.0023 | 14.5322 | 11.4893 | 9.0917 | 7.3053 | 6.0125 | 5.1805 | 4.6578 | 4.3982 | 4.3472 | 4.4692 | 4.7235 | 4.995 | 5.163 | 5.142 | 4.8522 | 4.3605 | 3.8483 | 3.3948 | 3.0645 | 2.7895 | 2.6027 | 2.4895 | 2.413 | 2.3915 | 2.481 | 2.7695 | 3.6023 | 5.5658 | 9.4615 | 15.444 | 23.3203 | 31.9812 | 40.8695 | 50.1373 | 58.74 | 66.7545 | 73.5422 | 14.8163 | 14.4725 | 11.8063 | 9.02 | 6.7858 | 5.1828 | 4.0845 | 3.3592 | 2.9598 | 2.7048 | 2.5865 | 2.558 | 2.6073 | 2.7218 | 2.8518 | 2.9358 | 2.9228 | 2.776 | 2.5475 | 2.3258 | 2.1375 | 2.0175 | 1.9307 | 1.873 | 1.8365 | 1.8095 | 1.8068 | 1.8293 | 1.915 | 2.2193 | 3.124 | 5.421 | 9.6385 | 15.9168 | 23.3335 | 31.3663 | 40.344 | 49.2375 | 58.21 | 66.374 | 12.3718 | 11.4608 | 9.0158 | 6.6755 | 4.925 | 3.7578 | 3.0195 | 2.581 | 2.3595 | 2.217 | 2.1442 | 2.1187 | 2.1433 | 2.208 | 2.2815 | 2.3295 | 2.3232 | 2.2308 | 2.1012 | 1.9803 | 1.8805 | 1.8165 | 1.7755 | 1.754 | 1.733 | 1.7185 | 1.7197 | 1.7315 | 1.766 | 1.924 | 2.4223 | 3.9453 | 7.1768 | 12.469 | 19.0615 | 26.4535 | 34.983 | 43.7375 | 52.9652 | 61.7275
END
一覧表・グラフ
一覧表（全銘柄）

## 一覧・グラフ
Kayacryl Brill. Flavine 10G-ED |  |  |  | CF10G-D
| 濃度１ | 濃度2 | 濃度3 | 濃度4 | 濃度5 | 濃度6
波長 | 0.03 | 0.1 | 0.3 | 1 | 3 | 6
360 | 35.222 | 34.2032 | 32.2305 | 28.8665 | 23.2372 | 18.3915
370 | 51.2745 | 48.053 | 42.1048 | 32.1527 | 21.385 | 14.8705
380 | 60.8892 | 53.6178 | 42.6585 | 28.171 | 16.1815 | 10.1747
390 | 62.6332 | 51.3657 | 37.4173 | 22.056 | 11.2595 | 6.5062
400 | 60.8897 | 46.474 | 31.2583 | 16.7658 | 7.7233 | 4.3068
410 | 57.5528 | 41.0862 | 25.8085 | 12.7265 | 5.391 | 3.0953
420 | 53.9672 | 36.437 | 21.6605 | 9.9165 | 4.0323 | 2.4975
430 | 51.2677 | 33.3465 | 19.0975 | 8.2918 | 3.3718 | 2.268
440 | 50.8155 | 32.7755 | 18.6245 | 7.9627 | 3.2597 | 2.2485
450 | 54.0145 | 36.046 | 21.241 | 9.4525 | 3.847 | 2.4985
460 | 62.4 | 45.18 | 28.9872 | 14.2975 | 6.0252 | 3.476
470 | 76.8503 | 62.897 | 45.838 | 26.5192 | 12.923 | 7.2823
480 | 95.1767 | 89.153 | 75.066 | 51.676 | 30.3702 | 18.8645
490 | 109.1877 | 114.9125 | 111.2695 | 91.9195 | 65.3798 | 46.7602
500 | 117.411 | 134.1835 | 144.6387 | 139.686 | 117.261 | 94.2315
510 | 114.3335 | 133.131 | 151.0478 | 160.7883 | 151.4885 | 132.7555
520 | 108.4805 | 124.279 | 142.023 | 158.4923 | 159.9702 | 148.2632
530 | 102.1835 | 113.376 | 127.28 | 143.299 | 149.7452 | 143.9497
540 | 98.6352 | 106.9435 | 118.1303 | 132.906 | 141.763 | 139.665
550 | 95.893 | 101.8067 | 110.4532 | 122.924 | 131.569 | 130.967
560 | 93.7078 | 97.4993 | 103.8385 | 113.4557 | 120.1492 | 119.3247
570 | 92.1385 | 94.2763 | 98.8372 | 105.8605 | 110.207 | 108.5823
580 | 91.0773 | 92.046 | 95.4355 | 100.4873 | 102.7175 | 100.1953
590 | 90.3997 | 90.4515 | 92.9278 | 96.283 | 96.4982 | 92.9852
600 | 89.793 | 89.144 | 90.8828 | 92.7212 | 91.1005 | 86.7232
610 | 89.3628 | 88.2595 | 89.5383 | 90.3953 | 87.6765 | 82.8582
620 | 89.0888 | 87.6145 | 88.6015 | 88.7977 | 85.3932 | 80.2922
630 | 88.9297 | 87.139 | 87.904 | 87.4543 | 83.2155 | 77.7802
640 | 88.8655 | 86.9303 | 87.4968 | 86.4977 | 81.6355 | 75.9865 | 0.01 | 0.03 | 0.1 | 0.3 | 1 | 3
650 | 88.9243 | 87.0397 | 87.4765 | 86.1898 | 81.297 | 75.7947 | 0.01 | 0.03 | 0.1 | 0.3 | 1 | 3
660 | 89.062 | 87.5055 | 88.1098 | 87.4065 | 83.8213 | 79.278 | 0.01 | 0.03 | 0.1 | 0.3 | 1 | 3
670 | 89.16 | 88.061 | 88.9993 | 89.6333 | 88.6707 | 86.0452
680 | 89.244 | 88.4295 | 89.4815 | 90.9188 | 92.0897 | 91.524 | 0.01 | 0.03 | 0.1 | 0.3 | 1 | 3
690 | 89.3287 | 88.6455 | 89.6455 | 91.128 | 93.0927 | 93.8003
700 | 89.2938 | 88.781 | 89.6432 | 91.0435 | 93.218 | 94.4725
710 | 89.2665 | 88.9403 | 89.5545 | 90.5332 | 92.0225 | 92.8692 | 0.01 | 0.03 | 0.1 | 0.3 | 1 | 3
720 | 89.3577 | 89.1852 | 89.5493 | 90.4785 | 91.954 | 92.7968 | 0.01 | 0.03 | 0.1 | 0.3 | 1 | 3
730 | 89.3547 | 89.343 | 89.554 | 90.3377 | 91.6238 | 92.406
740 | 89.3115 | 89.3787 | 89.4472 | 90.1658 | 91.4375 | 92.2305
750 | 89.1298 | 89.253 | 89.1813 | 89.708 | 90.7177 | 91.3795
K/S(max) | 0.23803 | 0.68941 | 1.7778 | 5.3191 | 14.3549 | 21.2483