## ファイル仕様
ＣＣＭ基礎データ仕様
染料種属 | 反応染料 | 分類上の種属を表します。
素材名 | 綿（100% ニット） | 使用素材の名称・形態等を表します。
素材分類 | 綿 | 使用素材の管理上の分類を表します。
混率 | 100% | 使用素材の混率を表します。
染色条件 | 60℃×60分 浸染 | 染色時の条件（染色方法・温度・時間など）を表します。
染方分類 | 反応染料 | 染色方法の管理上の分類を表します。
染色濃度単位 | ％ｏ．W．Ｆ
測色条件
測色機 | マクベス ＣＯＬＯＲ－ＥＹＥ７０００
測定面積 | ２５．５ｍｍΦ
測定モード | ＳＣＩ ＵＶ－ＩＮ
Ｅｘｃｅｌファイル仕様
列 | 項 目 | 内 容
1 | 管理番号 | データ作成時の弊社の管理番号です。
2 | 略称 | 弊社の規定に基づいた短縮名称を表します。
3 | 染料名 | 染料のフルネームを表します。なお冠称は省略名を使用しています。
4 | 染料種属 | 分類上の種属を表します。
5 | 素材名 | 使用素材の名称・形態・混率等を表します。
6 | 素材分類 | 使用素材の管理上の分類を表します。
7 | 染色条件 | 染色時の条件（染色方法・温度・時間など）を表します。
8 | 染法分類 | 染色方法の管理上の分類を表します。
9 | ｄｕｍｍｙ1 | 未使用
10 | ｄｕｍｍｙ2 | 未使用
11～16 | 濃度（１～６） | Max６段階。0またはブランクの場合以降の反射率データ無し。
17～56 | 反射率（１） | 第１濃度の反射率１０１～１４０（３６０～７５０ｎｍ １０ｎｍ毎）
57～96 | 反射率（２） | 第２濃度の反射率２０１～２４０（３６０～７５０ｎｍ １０ｎｍ毎）
97～136 | 反射率（３） | 第３濃度の反射率３０１～３４０（３６０～７５０ｎｍ １０ｎｍ毎）
137～176 | 反射率（４） | 第４濃度の反射率４０１～４４０（３６０～７５０ｎｍ １０ｎｍ毎）
177～216 | 反射率（５） | 第５濃度の反射率５０１～５４０（３６０～７５０ｎｍ １０ｎｍ毎）
217～256 | 反射率（６） | 第６濃度の反射率６０１～６４０（３６０～７５０ｎｍ １０ｎｍ毎）

## 基礎ﾃﾞｰﾀ
管理番号 | 略号 | 名称 | 染料種属 | 素材 | 素材分類 | 染色方法 | 染法分類 | dummy1 | dummy2 | 濃度１ | 濃度2 | 濃度3 | 濃度4 | 濃度5 | 濃度6 | 反射率101 | 反射率102 | 反射率103 | 反射率104 | 反射率105 | 反射率106 | 反射率107 | 反射率108 | 反射率109 | 反射率110 | 反射率111 | 反射率112 | 反射率113 | 反射率114 | 反射率115 | 反射率116 | 反射率117 | 反射率118 | 反射率119 | 反射率120 | 反射率121 | 反射率122 | 反射率123 | 反射率124 | 反射率125 | 反射率126 | 反射率127 | 反射率128 | 反射率129 | 反射率130 | 反射率131 | 反射率132 | 反射率133 | 反射率134 | 反射率135 | 反射率136 | 反射率137 | 反射率138 | 反射率139 | 反射率140 | 反射率201 | 反射率202 | 反射率203 | 反射率204 | 反射率205 | 反射率206 | 反射率207 | 反射率208 | 反射率209 | 反射率210 | 反射率211 | 反射率212 | 反射率213 | 反射率214 | 反射率215 | 反射率216 | 反射率217 | 反射率218 | 反射率219 | 反射率220 | 反射率221 | 反射率222 | 反射率223 | 反射率224 | 反射率225 | 反射率226 | 反射率227 | 反射率228 | 反射率229 | 反射率230 | 反射率231 | 反射率232 | 反射率233 | 反射率234 | 反射率235 | 反射率236 | 反射率237 | 反射率238 | 反射率239 | 反射率240 | 反射率301 | 反射率302 | 反射率303 | 反射率304 | 反射率305 | 反射率306 | 反射率307 | 反射率308 | 反射率309 | 反射率310 | 反射率311 | 反射率312 | 反射率313 | 反射率314 | 反射率315 | 反射率316 | 反射率317 | 反射率318 | 反射率319 | 反射率320 | 反射率321 | 反射率322 | 反射率323 | 反射率324 | 反射率325 | 反射率326 | 反射率327 | 反射率328 | 反射率329 | 反射率330 | 反射率331 | 反射率332 | 反射率333 | 反射率334 | 反射率335 | 反射率336 | 反射率337 | 反射率338 | 反射率339 | 反射率340 | 反射率401 | 反射率402 | 反射率403 | 反射率404 | 反射率405 | 反射率406 | 反射率407 | 反射率408 | 反射率409 | 反射率410 | 反射率411 | 反射率412 | 反射率413 | 反射率414 | 反射率415 | 反射率416 | 反射率417 | 反射率418 | 反射率419 | 反射率420 | 反射率421 | 反射率422 | 反射率423 | 反射率424 | 反射率425 | 反射率426 | 反射率427 | 反射率428 | 反射率429 | 反射率430 | 反射率431 | 反射率432 | 反射率433 | 反射率434 | 反射率435 | 反射率436 | 反射率437 | 反射率438 | 反射率439 | 反射率440 | 反射率501 | 反射率502 | 反射率503 | 反射率504 | 反射率505 | 反射率506 | 反射率507 | 反射率508 | 反射率509 | 反射率510 | 反射率511 | 反射率512 | 反射率513 | 反射率514 | 反射率515 | 反射率516 | 反射率517 | 反射率518 | 反射率519 | 反射率520 | 反射率521 | 反射率522 | 反射率523 | 反射率524 | 反射率525 | 反射率526 | 反射率527 | 反射率528 | 反射率529 | 反射率530 | 反射率531 | 反射率532 | 反射率533 | 反射率534 | 反射率535 | 反射率536 | 反射率537 | 反射率538 | 反射率539 | 反射率540 | 反射率601 | 反射率602 | 反射率603 | 反射率604 | 反射率605 | 反射率606 | 反射率607 | 反射率608 | 反射率609 | 反射率610 | 反射率611 | 反射率612 | 反射率613 | 反射率614 | 反射率615 | 反射率616 | 反射率617 | 反射率618 | 反射率619 | 反射率620 | 反射率621 | 反射率622 | 反射率623 | 反射率624 | 反射率625 | 反射率626 | 反射率627 | 反射率628 | 反射率629 | 反射率630 | 反射率631 | 反射率632 | 反射率633 | 反射率634 | 反射率635 | 反射率636 | 反射率637 | 反射率638 | 反射率639 | 反射率640
|  | Ｂｌａｎｋ | 反応 | Ｃ１００％(ﾆｯﾄ) | 綿 | 60℃×60min | 反応 | 濃度１: 0; 反射率101: 71.699; 反射率102: 73.3985; 反射率103: 75.4622; 反射率104: 77.4525; 反射率105: 79.3423; 反射率106: 80.9125; 反射率107: 82.372; 反射率108: 83.494; 反射率109: 84.6358; 反射率110: 85.5173; 反射率111: 86.3285; 反射率112: 87.0495; 反射率113: 87.8358; 反射率114: 88.2917; 反射率115: 88.8727; 反射率116: 89.4022; 反射率117: 89.8075; 反射率118: 90.2173; 反射率119: 90.5477; 反射率120: 90.7585; 反射率121: 91.0798; 反射率122: 91.3375; 反射率123: 91.486; 反射率124: 91.7095; 反射率125: 91.8055; 反射率126: 91.851; 反射率127: 91.9195; 反射率128: 92.006; 反射率129: 92.0923; 反射率130: 92.2477; 反射率131: 92.348; 反射率132: 92.4153; 反射率133: 92.4845; 反射率134: 92.5897; 反射率135: 92.6188; 反射率136: 92.6112; 反射率137: 92.672; 反射率138: 92.6497; 反射率139: 92.5618; 反射率140: 92.36
1 | RYCF3RJ150 | Kayacion Yellow CF-3RJ 150 | 反応 | Ｃ１００％(ﾆｯﾄ) | 綿 | 60℃×60min | 反応 |  |  | 0.1 | 0.3 | 1 | 3 | 6 |  | 37.4505 | 34.2497 | 32.5973 | 31.47 | 30.5347 | 29.6275 | 28.9228 | 28.5527 | 28.7215 | 29.6073 | 31.3115 | 33.4502 | 36.1878 | 39.5165 | 44.074 | 49.8663 | 56.605 | 63.5775 | 69.952 | 75.1917 | 79.5017 | 83.012 | 85.8022 | 88.1025 | 89.3032 | 90.103 | 90.2108 | 90.7109 | 90.8911 | 91.2109 | 91.5088 | 91.6508 | 91.814 | 91.8201 | 91.8975 | 92.0681 | 92.02 | 92.132 | 91.8599 | 91.4002 | 24.769 | 21.507 | 19.749 | 18.616 | 17.7745 | 16.987 | 16.3702 | 16.087 | 16.1872 | 16.8583 | 18.1693 | 19.8807 | 22.0862 | 24.9282 | 28.9085 | 34.248 | 41.006 | 48.7655 | 56.805 | 64.3895 | 71.2343 | 77.0985 | 81.8503 | 85.3708 | 87.748 | 89.1762 | 89.9963 | 90.4802 | 90.871 | 91.1877 | 91.4273 | 91.6142 | 91.7938 | 91.8157 | 91.8877 | 92.0653 | 92.018 | 92.1305 | 91.8577 | 91.3978 | 13.0205 | 10.3887 | 9.0095 | 8.157 | 7.6115 | 7.1387 | 6.7795 | 6.6197 | 6.6768 | 7.0455 | 7.774 | 8.7925 | 10.1653 | 12.0328 | 14.8253 | 18.813 | 24.2697 | 31.0388 | 38.8185 | 47.1013 | 55.5425 | 63.7203 | 71.1827 | 77.3692 | 82.1855 | 85.361 | 87.362 | 88.5685 | 89.4287 | 90.015 | 90.453 | 90.7618 | 91.0238 | 91.1102 | 91.2445 | 91.4887 | 91.461 | 91.62 | 91.3525 | 90.888 | 6.8472 | 5.0697 | 4.1055 | 3.5915 | 3.3207 | 3.1027 | 2.9308 | 2.8782 | 2.9038 | 3.0598 | 3.3598 | 3.8355 | 4.501 | 5.473 | 7.067 | 9.58 | 13.401 | 18.6442 | 25.1705 | 32.68 | 41.0135 | 49.9703 | 59.0662 | 67.4085 | 74.5653 | 79.684 | 83.2168 | 85.5298 | 87.1158 | 88.2065 | 88.9745 | 89.5203 | 89.9595 | 90.1917 | 90.4455 | 90.7777 | 90.8605 | 91.0695 | 90.8725 | 90.4137 | 5.3535 | 3.8497 | 3.0572 | 2.642 | 2.4535 | 2.2957 | 2.1925 | 2.1572 | 2.1782 | 2.2818 | 2.4657 | 2.7788 | 3.229 | 3.8965 | 5.0522 | 6.9493 | 10.0285 | 14.5073 | 20.3605 | 27.3185 | 35.2223 | 43.9838 | 53.3077 | 62.2815 | 70.3985 | 76.415 | 80.7083 | 83.5968 | 85.5935 | 86.9715 | 87.9385 | 88.6395 | 89.1997 | 89.5118 | 89.8435 | 90.254 | 90.3855 | 90.6575 | 90.4998 | 90.0823
2 | RRCF3BJ150 | Kayacion Red CF-3BJ 150 | 反応 | Ｃ１００％(ﾆｯﾄ) | 綿 | 60℃×60min | 反応 |  |  | 0.1 | 0.3 | 1 | 3 | 6 |  | 42.6587 | 42.9858 | 44.4507 | 46.4068 | 47.8615 | 49.26 | 50.4042 | 51.171 | 51.918 | 50.948 | 47.629 | 43.067 | 38.5568 | 34.8132 | 31.8203 | 28.9153 | 26.9825 | 26.6197 | 26.5437 | 26.0617 | 26.819 | 30.9567 | 39.7912 | 52.3843 | 66.2965 | 76.9077 | 83.8162 | 87.5785 | 89.4725 | 90.3273 | 90.7798 | 90.9613 | 91.0962 | 91.119 | 91.2458 | 91.323 | 91.319 | 91.3407 | 91.0932 | 90.7245 | 28.541 | 28.5435 | 29.6453 | 31.356 | 32.5943 | 33.7983 | 34.7728 | 35.384 | 35.9405 | 34.7998 | 31.4275 | 27.1145 | 23.0678 | 19.9115 | 17.4602 | 15.1905 | 13.7547 | 13.484 | 13.4165 | 13.0892 | 13.6903 | 16.9103 | 24.2832 | 36.0145 | 51.287 | 65.3072 | 76.244 | 83.3923 | 87.5695 | 89.7327 | 90.894 | 91.4857 | 91.825 | 91.9417 | 92.1328 | 92.2295 | 92.2115 | 92.2315 | 91.9475 | 91.4917 | 15.9778 | 15.6387 | 16.371 | 17.6355 | 18.596 | 19.5083 | 20.2392 | 20.6983 | 21.0617 | 20.0685 | 17.3317 | 14.0292 | 11.1155 | 8.9992 | 7.4783 | 6.175 | 5.3982 | 5.2575 | 5.2183 | 5.065 | 5.3902 | 7.185 | 11.9452 | 20.878 | 34.4115 | 49.1392 | 63.012 | 73.7805 | 81.003 | 85.3145 | 87.876 | 89.352 | 90.2648 | 90.7625 | 91.219 | 91.5195 | 91.6035 | 91.752 | 91.513 | 91.0657 | 8.3417 | 7.9525 | 8.2698 | 9.0192 | 9.639 | 10.284 | 10.784 | 11.1135 | 11.341 | 10.621 | 8.7342 | 6.6398 | 4.9638 | 3.8607 | 3.1643 | 2.6048 | 2.31 | 2.27 | 2.2578 | 2.2105 | 2.3558 | 3.0987 | 5.4807 | 11.1578 | 21.7192 | 34.852 | 49.0285 | 61.8285 | 71.5968 | 78.1045 | 82.3063 | 84.994 | 86.8213 | 87.9915 | 88.927 | 89.605 | 89.992 | 90.3678 | 90.3162 | 89.988 | 5.9132 | 5.423 | 5.583 | 6.0752 | 6.5563 | 7.034 | 7.4175 | 7.6647 | 7.8457 | 7.2897 | 5.8557 | 4.359 | 3.2425 | 2.5408 | 2.1345 | 1.8225 | 1.6738 | 1.6625 | 1.6625 | 1.647 | 1.751 | 2.17 | 3.6525 | 7.72 | 16.412 | 28.248 | 41.8315 | 54.9978 | 65.7648 | 73.3817 | 78.4633 | 81.84 | 84.2133 | 85.8347 | 87.1125 | 88.0757 | 88.6735 | 89.215 | 89.311 | 89.0948
3 | RRCF4BL | Kayacion Red CF-4BL | 反応 | Ｃ１００％(ﾆｯﾄ) | 綿 | 60℃×60min | 反応 |  |  | 0.1 | 0.3 | 1 | 3 | 6 |  | 47.1078 | 48.4635 | 50.6345 | 52.867 | 55.0165 | 56.8242 | 58.1692 | 58.5005 | 58.2428 | 57.1328 | 54.8732 | 51.7567 | 48.1953 | 44.4982 | 41.5838 | 38.925 | 36.5003 | 35.254 | 35.1927 | 35.1623 | 35.195 | 36.8915 | 42.2272 | 51.5532 | 63.49 | 73.8482 | 81.4633 | 86.225 | 88.9455 | 90.3642 | 91.1398 | 91.5302 | 91.7977 | 91.869 | 92.0168 | 92.15 | 92.117 | 92.1775 | 91.9153 | 91.5798 | 34.3317 | 35.3085 | 37.1733 | 39.265 | 41.292 | 43.0135 | 44.228 | 44.3762 | 43.7978 | 42.3585 | 39.8075 | 36.5343 | 32.9555 | 29.4833 | 26.8158 | 24.447 | 22.368 | 21.3047 | 21.257 | 21.247 | 21.275 | 22.7235 | 27.3923 | 36.1457 | 48.8317 | 61.5805 | 72.507 | 80.4275 | 85.631 | 88.701 | 90.4425 | 91.3363 | 91.838 | 92.0115 | 92.2087 | 92.3935 | 92.3395 | 92.4322 | 92.1505 | 91.734 | 20.3008 | 20.8732 | 22.2662 | 23.9405 | 25.642 | 27.06 | 28.0532 | 28.0852 | 27.4675 | 26.1088 | 23.8167 | 21.0182 | 18.0515 | 15.3087 | 13.2963 | 11.588 | 10.1613 | 9.4597 | 9.426 | 9.4185 | 9.4527 | 10.4128 | 13.7007 | 20.5272 | 31.6953 | 44.6105 | 57.684 | 68.8097 | 77.1483 | 82.862 | 86.563 | 88.773 | 90.0872 | 90.7592 | 91.2618 | 91.6068 | 91.7615 | 91.9177 | 91.7018 | 91.2648 | 10.464 | 10.6327 | 11.4492 | 12.5572 | 13.7967 | 14.8283 | 15.5388 | 15.547 | 15.0135 | 13.9812 | 12.2982 | 10.3375 | 8.374 | 6.6967 | 5.557 | 4.663 | 3.98 | 3.6645 | 3.6517 | 3.6615 | 3.6875 | 4.1295 | 5.8018 | 9.9038 | 18.0105 | 28.8532 | 41.3963 | 53.8462 | 64.6617 | 73.0615 | 79.1525 | 83.29 | 86.0175 | 87.644 | 88.7745 | 89.6333 | 90.0665 | 90.5293 | 90.516 | 90.2385 | 7.4135 | 7.3457 | 7.9303 | 8.7575 | 9.7415 | 10.5642 | 11.1367 | 11.1233 | 10.656 | 9.7858 | 8.4585 | 6.9703 | 5.5352 | 4.354 | 3.5968 | 3.024 | 2.6065 | 2.4293 | 2.4202 | 2.4345 | 2.468 | 2.7447 | 3.7965 | 6.6205 | 12.9238 | 22.1917 | 33.6412 | 45.765 | 57.0752 | 66.519 | 73.7555 | 78.9255 | 82.4952 | 84.7945 | 86.4202 | 87.643 | 88.4052 | 89.0888 | 89.2747 | 89.1342
4 | RBCFGJ150 | Kayacion Blue CF-GJ 150 | 反応 | Ｃ１００％(ﾆｯﾄ) | 綿 | 60℃×60min | 反応 |  |  | 0.1 | 0.3 | 1 | 3 | 6 |  | 47.415 | 49.1665 | 50.5025 | 51.5048 | 52.332 | 53.2527 | 54.0727 | 54.7945 | 55.575 | 56.2672 | 56.599 | 56.1345 | 55.1335 | 53.4665 | 52.0408 | 50.5395 | 48.4008 | 45.9505 | 43.3338 | 40.7197 | 38.3828 | 36.4265 | 34.9315 | 33.87 | 32.9907 | 32.3618 | 32.0502 | 32.6178 | 34.5535 | 38.0647 | 43.1752 | 49.593 | 56.704 | 63.889 | 70.4548 | 75.999 | 80.1737 | 83.3067 | 85.14 | 86.2185 | 34.0853 | 35.5225 | 36.5922 | 37.2137 | 37.8017 | 38.476 | 39.1245 | 39.717 | 40.3625 | 40.9555 | 41.166 | 40.5517 | 39.3573 | 37.5628 | 36.0412 | 34.4877 | 32.3937 | 30.0465 | 27.6187 | 25.2705 | 23.2207 | 21.5358 | 20.2645 | 19.3715 | 18.666 | 18.1585 | 17.9168 | 18.3888 | 19.975 | 22.9428 | 27.429 | 33.4128 | 40.52 | 48.4305 | 56.309 | 63.511 | 69.5045 | 74.1963 | 77.3645 | 79.4153 | 19.995 | 21.0628 | 21.789 | 22.141 | 22.555 | 23.063 | 23.536 | 23.9642 | 24.4273 | 24.882 | 24.9788 | 24.4145 | 23.3358 | 21.8167 | 20.546 | 19.2613 | 17.5942 | 15.7622 | 13.9305 | 12.241 | 10.8212 | 9.6918 | 8.8733 | 8.3157 | 7.8957 | 7.61 | 7.469 | 7.754 | 8.7203 | 10.6385 | 13.7607 | 18.3165 | 24.1605 | 31.253 | 38.9567 | 46.6405 | 53.8513 | 59.883 | 64.4275 | 67.5952 | 10.3465 | 10.9983 | 11.416 | 11.6395 | 11.9403 | 12.279 | 12.6028 | 12.9213 | 13.2387 | 13.5467 | 13.6197 | 13.1965 | 12.3968 | 11.3072 | 10.4032 | 9.521 | 8.4285 | 7.2675 | 6.1632 | 5.2213 | 4.4855 | 3.93 | 3.555 | 3.3077 | 3.143 | 3.0402 | 2.9815 | 3.102 | 3.5202 | 4.4238 | 6.0518 | 8.7822 | 12.761 | 18.1777 | 24.513 | 31.2655 | 38.096 | 44.2118 | 49.2925 | 53.1568 | 6.55 | 6.8825 | 7.1748 | 7.2865 | 7.5068 | 7.7482 | 7.9875 | 8.2308 | 8.4545 | 8.6915 | 8.7415 | 8.449 | 7.8697 | 7.0857 | 6.4417 | 5.829 | 5.0885 | 4.325 | 3.6313 | 3.0732 | 2.6545 | 2.3573 | 2.169 | 2.043 | 1.9775 | 1.9412 | 1.9172 | 1.983 | 2.1905 | 2.6665 | 3.5678 | 5.2488 | 7.9577 | 12.0527 | 17.235 | 23.0648 | 29.256 | 34.9685 | 39.986 | 44.0172
5 | RBCFBL | Kayacion Blue CF-BL | 反応 | Ｃ１００％(ﾆｯﾄ) | 綿 | 60℃×60min | 反応 |  |  | 0.1 | 0.3 | 1 | 3 | 6 |  | 42.5697 | 46.4353 | 50.2073 | 53.8593 | 57.4735 | 60.4402 | 62.4515 | 63.387 | 63.506 | 62.9288 | 61.6987 | 59.9922 | 57.9192 | 55.7433 | 53.5273 | 51.3002 | 48.9605 | 46.624 | 44.4858 | 42.506 | 40.3567 | 37.9963 | 35.8653 | 34.4438 | 33.5457 | 32.8483 | 32.2095 | 32.2082 | 33.5425 | 36.5408 | 41.236 | 47.3365 | 54.0637 | 60.8648 | 66.8035 | 71.671 | 75.4015 | 78.1175 | 79.9142 | 80.9587 | 29.1472 | 32.7797 | 36.4397 | 40.042 | 43.739 | 46.857 | 48.9245 | 49.7797 | 49.6063 | 48.6845 | 47.068 | 45.001 | 42.6523 | 40.2837 | 37.971 | 35.7287 | 33.4597 | 31.2437 | 29.251 | 27.43 | 25.5195 | 23.4865 | 21.685 | 20.5095 | 19.7767 | 19.2112 | 18.7168 | 18.7515 | 19.8577 | 22.3618 | 26.3607 | 31.755 | 38.0862 | 45.073 | 51.7392 | 57.6713 | 62.6535 | 66.442 | 69.14 | 70.8275 | 15.5523 | 18.4695 | 21.36 | 24.422 | 27.618 | 30.4355 | 32.3175 | 33.0523 | 32.8195 | 31.869 | 30.3148 | 28.3888 | 26.281 | 24.2048 | 22.2157 | 20.3235 | 18.4645 | 16.686 | 15.107 | 13.7197 | 12.3293 | 10.902 | 9.7007 | 8.9443 | 8.4863 | 8.1668 | 7.886 | 7.9147 | 8.589 | 10.1807 | 12.883 | 16.8367 | 21.8218 | 27.7443 | 33.854 | 39.7473 | 45.1568 | 49.572 | 52.9585 | 55.256 | 7.289 | 9.0132 | 10.957 | 13.1227 | 15.5427 | 17.7685 | 19.347 | 19.9915 | 19.79 | 19.0197 | 17.7417 | 16.195 | 14.546 | 12.96 | 11.4872 | 10.147 | 8.8895 | 7.729 | 6.7495 | 5.9363 | 5.1677 | 4.4413 | 3.8558 | 3.5152 | 3.3192 | 3.21 | 3.1103 | 3.1237 | 3.4047 | 4.0995 | 5.3965 | 7.5555 | 10.673 | 14.8763 | 19.666 | 24.6405 | 29.5535 | 33.8145 | 37.3205 | 39.8785 | 4.8232 | 5.9623 | 7.339 | 8.9448 | 10.819 | 12.61 | 13.9245 | 14.4968 | 14.3628 | 13.738 | 12.6907 | 11.4117 | 10.095 | 8.8447 | 7.7053 | 6.6947 | 5.7885 | 4.982 | 4.314 | 3.768 | 3.2865 | 2.843 | 2.5045 | 2.3207 | 2.2182 | 2.171 | 2.133 | 2.1467 | 2.3077 | 2.7102 | 3.468 | 4.8115 | 6.8855 | 9.9495 | 13.7048 | 17.885 | 22.259 | 26.1995 | 29.5718 | 32.1482
6 | RNCFBJ | Kayacion Navy CF-BJ | 反応 | Ｃ１００％(ﾆｯﾄ) | 綿 | 60℃×60min | 反応 |  |  | 0.1 | 0.3 | 1 | 3 | 6 |  | 45.3347 | 46.2537 | 45.833 | 45.2522 | 45.21 | 45.7565 | 46.4012 | 46.9455 | 47.3357 | 47.6305 | 47.5532 | 46.8713 | 45.7035 | 44.2845 | 43.232 | 42.2805 | 40.7743 | 38.9442 | 36.857 | 34.6523 | 32.7987 | 31.432 | 30.2325 | 29.123 | 28.2688 | 27.8227 | 27.584 | 27.7048 | 28.7365 | 31.2512 | 35.5505 | 41.6208 | 48.97 | 57.259 | 65.3178 | 72.54 | 78.627 | 83.2343 | 86.405 | 88.3235 | 32.2845 | 32.915 | 32.0838 | 31.1665 | 30.899 | 31.256 | 31.7215 | 32.0992 | 32.3453 | 32.5097 | 32.3152 | 31.5585 | 30.38 | 28.9962 | 27.9683 | 27.0727 | 25.7135 | 24.0847 | 22.26 | 20.4055 | 18.8855 | 17.7707 | 16.806 | 15.9492 | 15.2835 | 14.9485 | 14.7735 | 14.8758 | 15.6817 | 17.6582 | 21.1845 | 26.4288 | 33.196 | 41.5433 | 50.506 | 59.4042 | 67.8367 | 74.8295 | 80.4493 | 84.5208 | 18.568 | 18.9745 | 18.1528 | 17.2948 | 16.993 | 17.211 | 17.525 | 17.7787 | 17.9043 | 17.9905 | 17.7982 | 17.1683 | 16.2383 | 15.184 | 14.3912 | 13.7167 | 12.7385 | 11.585 | 10.3368 | 9.1387 | 8.1907 | 7.5193 | 6.9722 | 6.5023 | 6.144 | 5.9763 | 5.8898 | 5.9497 | 6.396 | 7.5332 | 9.7142 | 13.3108 | 18.4335 | 25.3712 | 33.508 | 42.442 | 52.0363 | 60.9517 | 69.064 | 75.7463 | 9.6107 | 9.7523 | 9.0943 | 8.4175 | 8.1935 | 8.3447 | 8.537 | 8.7137 | 8.7807 | 8.8332 | 8.719 | 8.3125 | 7.7307 | 7.0765 | 6.593 | 6.2005 | 5.645 | 5.0125 | 4.367 | 3.7905 | 3.3632 | 3.0718 | 2.848 | 2.6728 | 2.5385 | 2.4925 | 2.4625 | 2.495 | 2.6747 | 3.1532 | 4.1475 | 6.0323 | 9.174 | 14.1463 | 20.671 | 28.407 | 37.4967 | 46.708 | 56.1172 | 64.8042 | 6.3405 | 6.3385 | 5.7568 | 5.2843 | 5.1067 | 5.1943 | 5.329 | 5.4428 | 5.5008 | 5.5365 | 5.4698 | 5.2017 | 4.8115 | 4.3935 | 4.0675 | 3.811 | 3.4642 | 3.0703 | 2.6848 | 2.3605 | 2.121 | 1.97 | 1.86 | 1.7865 | 1.7197 | 1.7083 | 1.7072 | 1.7317 | 1.8295 | 2.1 | 2.6492 | 3.7828 | 5.8655 | 9.5742 | 14.8968 | 21.6837 | 30.1025 | 38.9993 | 48.6015 | 57.996
7 | RKCFBG | Kayacion Black CF-BG | 反応 | Ｃ１００％(ﾆｯﾄ) | 綿 | 60℃×60min | 反応 |  |  | 0.3 | 1 | 2 | 4 | 8 | 12 | 29.4655 | 27.8197 | 25.7658 | 24.356 | 24.0018 | 24.5138 | 24.679 | 24.5332 | 24.1582 | 23.7218 | 23.3627 | 22.9393 | 22.5315 | 22.709 | 23.2515 | 23.5385 | 23.424 | 22.997 | 22.2093 | 21.0158 | 19.5825 | 18.1615 | 16.996 | 16.246 | 15.835 | 15.7907 | 16.1648 | 17.253 | 19.437 | 22.9713 | 27.9975 | 34.4905 | 42.1065 | 50.6793 | 59.1882 | 67.0623 | 73.894 | 79.316 | 83.3255 | 86.0097 | 16.0625 | 14.5853 | 12.9738 | 11.826 | 11.549 | 11.875 | 11.9782 | 11.875 | 11.5925 | 11.2803 | 11.0115 | 10.7075 | 10.4165 | 10.5115 | 10.8492 | 11.0375 | 10.9682 | 10.701 | 10.205 | 9.4465 | 8.5503 | 7.684 | 6.9947 | 6.5745 | 6.3342 | 6.3137 | 6.511 | 7.113 | 8.402 | 10.6765 | 14.2122 | 19.2267 | 25.5862 | 33.426 | 42.0207 | 50.8678 | 59.6268 | 67.268 | 73.6893 | 78.66 | 9.847 | 8.6965 | 7.471 | 6.6327 | 6.4325 | 6.7012 | 6.7847 | 6.7222 | 6.546 | 6.328 | 6.131 | 5.9175 | 5.7157 | 5.7635 | 5.9493 | 6.067 | 6.019 | 5.8498 | 5.546 | 5.089 | 4.5575 | 4.0565 | 3.6757 | 3.4465 | 3.3195 | 3.3133 | 3.4145 | 3.7332 | 4.4517 | 5.8312 | 8.179 | 11.8805 | 17.0125 | 23.821 | 31.6705 | 40.1703 | 49.2375 | 57.6845 | 65.3872 | 71.7952 | 5.8018 | 4.9795 | 4.109 | 3.6387 | 3.5248 | 3.6907 | 3.7622 | 3.7372 | 3.6282 | 3.498 | 3.3817 | 3.2538 | 3.1448 | 3.1553 | 3.2437 | 3.307 | 3.282 | 3.1947 | 3.04 | 2.8105 | 2.5518 | 2.3095 | 2.135 | 2.0405 | 1.9877 | 1.9915 | 2.04 | 2.1835 | 2.5192 | 3.218 | 4.533 | 6.854 | 10.489 | 15.8825 | 22.6095 | 30.312 | 39.0258 | 47.6332 | 56.1108 | 63.7067 | 3.8333 | 3.2132 | 2.6383 | 2.314 | 2.2527 | 2.3615 | 2.3935 | 2.382 | 2.323 | 2.246 | 2.1755 | 2.0993 | 2.047 | 2.0522 | 2.0885 | 2.1295 | 2.1255 | 2.0848 | 2.0122 | 1.9067 | 1.7795 | 1.6678 | 1.5875 | 1.5617 | 1.5405 | 1.5602 | 1.598 | 1.6672 | 1.8377 | 2.2008 | 2.8995 | 4.2815 | 6.6997 | 10.7683 | 16.3328 | 23.133 | 31.242 | 39.5282 | 48.1305 | 56.2865 | 3.069 | 2.4438 | 2.08 | 1.8605 | 1.8253 | 1.8942 | 1.9178 | 1.9135 | 1.8718 | 1.8197 | 1.7623 | 1.7167 | 1.6855 | 1.6967 | 1.7123 | 1.7397 | 1.7428 | 1.7167 | 1.6712 | 1.6038 | 1.5328 | 1.4723 | 1.4403 | 1.4418 | 1.4425 | 1.4688 | 1.5005 | 1.5555 | 1.6698 | 1.8927 | 2.3348 | 3.2435 | 4.9425 | 8.0738 | 12.6775 | 18.6477 | 26.13 | 34.0117 | 42.529 | 50.9355
8 | RBCFR150 | Kayacion Blue CF-R 150 | 反応 | Ｃ１００％(ﾆｯﾄ) | 綿 | 60℃×60min | 反応 |  |  | 0.1 | 0.3 | 1 | 3 | 6 |  | 44.4462 | 44.6608 | 45.3693 | 47.2912 | 50.643 | 55.2653 | 60.4883 | 65.9562 | 70.4123 | 71.941 | 70.927 | 68.5162 | 65.4327 | 61.7632 | 57.8925 | 54.1335 | 50.4438 | 46.8135 | 43.4308 | 40.6887 | 38.5042 | 36.4263 | 34.4895 | 33.2597 | 32.9123 | 33.1287 | 33.2608 | 33.3143 | 34.0382 | 36.243 | 40.355 | 46.4275 | 53.9372 | 62.4708 | 70.6338 | 77.4707 | 82.765 | 86.1907 | 88.1428 | 89.0523 | 31.4715 | 31.323 | 31.668 | 33.2298 | 36.3338 | 40.9753 | 46.8143 | 53.8265 | 60.1767 | 62.3522 | 60.4507 | 56.668 | 52.2743 | 47.6878 | 43.1957 | 39.114 | 35.37 | 31.8388 | 28.6842 | 26.1905 | 24.2218 | 22.4327 | 20.7737 | 19.6525 | 19.2617 | 19.4058 | 19.5182 | 19.5407 | 20.0182 | 21.6103 | 24.7805 | 29.7993 | 36.5558 | 45.208 | 54.7452 | 64.0872 | 72.4748 | 78.93 | 83.4567 | 86.3455 | 17.8882 | 17.6618 | 17.819 | 18.9642 | 21.4847 | 25.4447 | 30.7735 | 37.706 | 44.6015 | 47.0715 | 44.7052 | 40.4125 | 35.8203 | 31.3375 | 27.1895 | 23.5822 | 20.409 | 17.5497 | 15.057 | 13.1448 | 11.707 | 10.4642 | 9.3622 | 8.6135 | 8.319 | 8.3887 | 8.4902 | 8.5168 | 8.77 | 9.682 | 11.649 | 15.0373 | 20.039 | 27.0592 | 35.5845 | 45.0615 | 55.1052 | 64.0187 | 71.4675 | 77.1653 | 8.4635 | 8.2442 | 8.2565 | 8.938 | 10.6173 | 13.476 | 17.5458 | 23.134 | 28.8972 | 30.9342 | 28.7795 | 25.0697 | 21.2703 | 17.7067 | 14.5575 | 11.9358 | 9.762 | 7.9305 | 6.4467 | 5.3827 | 4.6445 | 4.0545 | 3.5682 | 3.2603 | 3.132 | 3.172 | 3.228 | 3.259 | 3.3607 | 3.7327 | 4.5665 | 6.205 | 8.9785 | 13.534 | 19.7527 | 27.3665 | 36.3982 | 45.4823 | 54.4023 | 62.348 | 5.2283 | 4.9837 | 4.9367 | 5.3498 | 6.484 | 8.5552 | 11.6687 | 16.1283 | 20.836 | 22.466 | 20.6038 | 17.5117 | 14.4068 | 11.5925 | 9.1967 | 7.292 | 5.7962 | 4.604 | 3.6963 | 3.0838 | 2.6852 | 2.3855 | 2.1532 | 2.0168 | 1.965 | 1.998 | 2.0362 | 2.0595 | 2.1175 | 2.3055 | 2.7235 | 3.6058 | 5.243 | 8.2805 | 12.8765 | 19.0153 | 26.7945 | 34.9978 | 43.6283 | 51.918
9 | RLECG | Kayacion Lemon E-CG | 反応 | Ｃ１００％(ﾆｯﾄ) | 綿 | 60℃×60min | 反応 |  |  | 0.1 | 0.3 | 1 | 3 | 6 |  | 52.9513 | 48.2368 | 43.6253 | 39.4228 | 35.8347 | 33.0545 | 31.3077 | 30.7778 | 31.606 | 33.863 | 37.9895 | 44.3877 | 53.375 | 63.7975 | 73.3155 | 79.9728 | 83.7613 | 85.7945 | 87.0127 | 87.7258 | 88.1875 | 88.5593 | 88.853 | 89.095 | 89.207 | 89.3265 | 89.449 | 89.5735 | 89.73 | 89.8858 | 89.9098 | 89.8558 | 89.9483 | 90.3127 | 90.6697 | 90.9467 | 91.1175 | 91.1838 | 91.1063 | 90.8093 | 41.4207 | 35.2067 | 29.9767 | 25.6672 | 22.2905 | 19.8483 | 18.3555 | 17.9255 | 18.5918 | 20.4477 | 23.9522 | 29.639 | 38.2927 | 49.79 | 62.1935 | 72.611 | 79.663 | 83.8928 | 86.5062 | 88.0722 | 89.0152 | 89.687 | 90.2018 | 90.5613 | 90.8123 | 91.0263 | 91.1813 | 91.3465 | 91.5493 | 91.7518 | 91.9393 | 92.0755 | 92.1885 | 92.3367 | 92.3875 | 92.4982 | 92.5148 | 92.5332 | 92.372 | 91.963 | 27.2847 | 21.17 | 16.5308 | 13.0348 | 10.5373 | 8.8727 | 7.9203 | 7.6762 | 8.107 | 9.2975 | 11.6835 | 15.902 | 22.9473 | 33.3287 | 46.2107 | 59.011 | 69.2365 | 76.3025 | 81.0547 | 84.132 | 86.1497 | 87.528 | 88.5083 | 89.1953 | 89.6667 | 90.044 | 90.3448 | 90.6315 | 90.9377 | 91.2458 | 91.4882 | 91.6527 | 91.815 | 92.0607 | 92.2368 | 92.3895 | 92.4827 | 92.5145 | 92.341 | 91.8812 | 16.4518 | 11.6192 | 8.2142 | 5.9547 | 4.535 | 3.6968 | 3.2698 | 3.176 | 3.383 | 3.9435 | 5.1668 | 7.6405 | 12.428 | 20.4765 | 31.6775 | 44.2843 | 56.0205 | 65.3732 | 72.4025 | 77.3893 | 80.9218 | 83.451 | 85.2468 | 86.5265 | 87.425 | 88.0872 | 88.6415 | 89.1478 | 89.6363 | 90.127 | 90.5477 | 90.8563 | 91.1352 | 91.5132 | 91.8268 | 92.0925 | 92.2635 | 92.3295 | 92.1937 | 91.6912 | 11.9832 | 8.0627 | 5.41 | 3.8152 | 2.8977 | 2.4082 | 2.179 | 2.145 | 2.2698 | 2.6035 | 3.3293 | 4.9223 | 8.352 | 14.8145 | 24.5173 | 36.1183 | 47.697 | 57.6905 | 65.8113 | 71.9613 | 76.4167 | 79.7048 | 82.1055 | 83.7562 | 84.9622 | 85.876 | 86.591 | 87.2302 | 87.8923 | 88.5397 | 89.1725 | 89.729 | 90.224 | 90.7165 | 91.0768 | 91.463 | 91.639 | 91.8175 | 91.7055 | 91.2655
10 | RTCG | Kayacion Turquoise E-CG | 反応 | Ｃ１００％(ﾆｯﾄ) | 綿 | 60℃×60min | 反応 |  |  | 0.1 | 0.3 | 1 | 3 | 6 |  | 29.7847 | 34.734 | 41.0472 | 47.9913 | 55.0237 | 60.8107 | 65.07 | 69.1467 | 73.577 | 76.1633 | 78.076 | 79.9597 | 80.5307 | 80.2987 | 79.357 | 77.53 | 74.7512 | 71.1977 | 66.742 | 61.0275 | 55.175 | 50.2278 | 45.922 | 40.9802 | 35.1575 | 32.9015 | 32.5252 | 31.806 | 30.8945 | 27.9205 | 22.2725 | 18.6642 | 18.7165 | 24.4307 | 35.4255 | 47.0037 | 56.4135 | 63.5132 | 69.0032 | 73.3967 | 21.4133 | 25.7203 | 31.4245 | 38.156 | 45.3813 | 51.781 | 56.7287 | 61.7275 | 67.5475 | 70.9545 | 73.4193 | 75.929 | 76.3093 | 75.4338 | 73.5258 | 70.5367 | 66.5187 | 61.805 | 56.3407 | 49.9607 | 43.8122 | 38.823 | 34.697 | 30.1925 | 25.1502 | 23.1465 | 22.6615 | 22.0015 | 21.2467 | 18.8148 | 14.3532 | 11.6802 | 11.7855 | 16.323 | 25.3633 | 35.3443 | 44.0695 | 51.2155 | 57.3738 | 62.7638 | 9.8852 | 12.5205 | 16.651 | 22.073 | 28.4775 | 34.6317 | 39.7398 | 45.293 | 52.5078 | 57.0355 | 60.319 | 63.7993 | 63.9543 | 62.001 | 58.7088 | 54.2602 | 48.9372 | 43.323 | 37.4415 | 31.249 | 25.7218 | 21.415 | 18.0398 | 14.7005 | 11.2607 | 9.8392 | 9.411 | 9.0045 | 8.6433 | 7.3827 | 5.183 | 4.003 | 4.0842 | 6.3643 | 11.6835 | 18.605 | 25.5242 | 31.7315 | 37.7332 | 43.4768 | 5.032 | 6.2613 | 8.647 | 12.4238 | 17.4625 | 22.732 | 27.3448 | 32.5288 | 39.5947 | 44.2942 | 47.7002 | 51.4087 | 51.3873 | 48.9562 | 45.1583 | 40.39 | 35.0543 | 29.7115 | 24.4153 | 19.1623 | 14.6662 | 11.3087 | 8.8848 | 6.7995 | 4.9143 | 4.1297 | 3.8702 | 3.6883 | 3.5452 | 3.065 | 2.2647 | 1.8913 | 1.9455 | 2.864 | 5.2705 | 9.0363 | 13.5717 | 18.1715 | 23.0658 | 28.12 | 3.8998 | 4.6333 | 6.3758 | 9.3272 | 13.5297 | 18.156 | 22.3517 | 27.1205 | 33.6593 | 38.1187 | 41.32 | 44.8113 | 44.6972 | 42.2743 | 38.5423 | 33.9705 | 28.9725 | 24.0375 | 19.2748 | 14.6928 | 10.8715 | 8.1148 | 6.2168 | 4.6952 | 3.4093 | 2.883 | 2.7212 | 2.605 | 2.53 | 2.248 | 1.7853 | 1.592 | 1.6615 | 2.2622 | 3.8317 | 6.3895 | 9.708 | 13.295 | 17.342 | 21.717
END
一覧表・グラフ
一覧表（全銘柄）

## 一覧・グラフ
Kayacion Yellow CF-3RJ 150 |  |  |  | RYCF3RJ150
| 濃度１ | 濃度2 | 濃度3 | 濃度4 | 濃度5 | 濃度6
波長 | 0.1 | 0.3 | 1 | 3 | 6
360 | 37.4505 | 24.769 | 13.0205 | 6.8472 | 5.3535
370 | 34.2497 | 21.507 | 10.3887 | 5.0697 | 3.8497
380 | 32.5973 | 19.749 | 9.0095 | 4.1055 | 3.0572
390 | 31.47 | 18.616 | 8.157 | 3.5915 | 2.642
400 | 30.5347 | 17.7745 | 7.6115 | 3.3207 | 2.4535
410 | 29.6275 | 16.987 | 7.1387 | 3.1027 | 2.2957
420 | 28.9228 | 16.3702 | 6.7795 | 2.9308 | 2.1925
430 | 28.5527 | 16.087 | 6.6197 | 2.8782 | 2.1572
440 | 28.7215 | 16.1872 | 6.6768 | 2.9038 | 2.1782
450 | 29.6073 | 16.8583 | 7.0455 | 3.0598 | 2.2818
460 | 31.3115 | 18.1693 | 7.774 | 3.3598 | 2.4657
470 | 33.4502 | 19.8807 | 8.7925 | 3.8355 | 2.7788
480 | 36.1878 | 22.0862 | 10.1653 | 4.501 | 3.229
490 | 39.5165 | 24.9282 | 12.0328 | 5.473 | 3.8965
500 | 44.074 | 28.9085 | 14.8253 | 7.067 | 5.0522
510 | 49.8663 | 34.248 | 18.813 | 9.58 | 6.9493
520 | 56.605 | 41.006 | 24.2697 | 13.401 | 10.0285
530 | 63.5775 | 48.7655 | 31.0388 | 18.6442 | 14.5073
540 | 69.952 | 56.805 | 38.8185 | 25.1705 | 20.3605
550 | 75.1917 | 64.3895 | 47.1013 | 32.68 | 27.3185
560 | 79.5017 | 71.2343 | 55.5425 | 41.0135 | 35.2223
570 | 83.012 | 77.0985 | 63.7203 | 49.9703 | 43.9838
580 | 85.8022 | 81.8503 | 71.1827 | 59.0662 | 53.3077
590 | 88.1025 | 85.3708 | 77.3692 | 67.4085 | 62.2815
600 | 89.3032 | 87.748 | 82.1855 | 74.5653 | 70.3985
610 | 90.103 | 89.1762 | 85.361 | 79.684 | 76.415
620 | 90.2108 | 89.9963 | 87.362 | 83.2168 | 80.7083
630 | 90.7109 | 90.4802 | 88.5685 | 85.5298 | 83.5968
640 | 90.8911 | 90.871 | 89.4287 | 87.1158 | 85.5935 |  | 0.01 | 0.03 | 0.1 | 0.3 | 1 | 3
650 | 91.2109 | 91.1877 | 90.015 | 88.2065 | 86.9715 |  | 0.01 | 0.03 | 0.1 | 0.3 | 1 | 3
660 | 91.5088 | 91.4273 | 90.453 | 88.9745 | 87.9385 |  | 0.01 | 0.03 | 0.1 | 0.3 | 1 | 3
670 | 91.6508 | 91.6142 | 90.7618 | 89.5203 | 88.6395
680 | 91.814 | 91.7938 | 91.0238 | 89.9595 | 89.1997 |  | 0.01 | 0.03 | 0.1 | 0.3 | 1 | 3
690 | 91.8201 | 91.8157 | 91.1102 | 90.1917 | 89.5118
700 | 91.8975 | 91.8877 | 91.2445 | 90.4455 | 89.8435
710 | 92.0681 | 92.0653 | 91.4887 | 90.7777 | 90.254 |  | 0.01 | 0.03 | 0.1 | 0.3 | 1 | 3
720 | 92.02 | 92.018 | 91.461 | 90.8605 | 90.3855 |  | 0.01 | 0.03 | 0.1 | 0.3 | 1 | 3
730 | 92.132 | 92.1305 | 91.62 | 91.0695 | 90.6575
740 | 91.8599 | 91.8577 | 91.3525 | 90.8725 | 90.4998
750 | 91.4002 | 91.3978 | 90.888 | 90.4137 | 90.0823
K/S(max) | 0.89391 | 2.1885 | 6.5863 | 16.3861 | 22.1884