## ファイル仕様
ＣＣＭ基礎データ仕様
染料種属 | 反応染料 | 分類上の種属を表します。
素材名 | 綿（100%ニット） | 使用素材の名称・形態等を表します。
素材分類 | 綿 | 使用素材の管理上の分類を表します。
混率 | 100% | 使用素材の混率を表します。
染色条件 | 80℃×60分 浸染 | 染色時の条件（染色方法・温度・時間など）を表します。
染方分類 | 反応 | 染色方法の管理上の分類を表します。
染色濃度単位 | ％ｏ．W．Ｆ
測色条件
測色機 | マクベス ＣＯＬＯＲ－ＥＹＥ７０００
測定面積 | ２５．５ｍｍΦ
測定モード | ＳＣＩ ＵＶ－ＩＮ
Ｅｘｃｅｌファイル仕様
列 | 項 目 | 内 容
1 | 管理番号 | データ作成時の弊社の管理番号です。
2 | 略称 | 弊社の規定に基づいた短縮名称を表します。
3 | 染料名 | 染料のフルネームを表します。なお冠称は省略名を使用しています。
4 | 染料種属 | 分類上の種属を表します。
5 | 素材名 | 使用素材の名称・形態・混率等を表します。
6 | 素材分類 | 使用素材の管理上の分類を表します。
7 | 染色条件 | 染色時の条件（染色方法・温度・時間など）を表します。
8 | 染法分類 | 染色方法の管理上の分類を表します。
9 | ｄｕｍｍｙ1 | 未使用
10 | ｄｕｍｍｙ2 | 未使用
11～16 | 濃度（１～６） | Max６段階。0またはブランクの場合以降の反射率データ無し。
17～56 | 反射率（１） | 第１濃度の反射率１０１～１４０（３６０～７５０ｎｍ １０ｎｍ毎）
57～96 | 反射率（２） | 第２濃度の反射率２０１～２４０（３６０～７５０ｎｍ １０ｎｍ毎）
97～136 | 反射率（３） | 第３濃度の反射率３０１～３４０（３６０～７５０ｎｍ １０ｎｍ毎）
137～176 | 反射率（４） | 第４濃度の反射率４０１～４４０（３６０～７５０ｎｍ １０ｎｍ毎）
177～216 | 反射率（５） | 第５濃度の反射率５０１～５４０（３６０～７５０ｎｍ １０ｎｍ毎）
217～256 | 反射率（６） | 第６濃度の反射率６０１～６４０（３６０～７５０ｎｍ １０ｎｍ毎）

## 基礎ﾃﾞｰﾀ
管理番号 | 略号 | 名称 | 染料種属 | 素材 | 素材分類 | 染色方法 | 染法分類 | dummy1 | dummy2 | 濃度１ | 濃度2 | 濃度3 | 濃度4 | 濃度5 | 濃度6 | 反射率101 | 反射率102 | 反射率103 | 反射率104 | 反射率105 | 反射率106 | 反射率107 | 反射率108 | 反射率109 | 反射率110 | 反射率111 | 反射率112 | 反射率113 | 反射率114 | 反射率115 | 反射率116 | 反射率117 | 反射率118 | 反射率119 | 反射率120 | 反射率121 | 反射率122 | 反射率123 | 反射率124 | 反射率125 | 反射率126 | 反射率127 | 反射率128 | 反射率129 | 反射率130 | 反射率131 | 反射率132 | 反射率133 | 反射率134 | 反射率135 | 反射率136 | 反射率137 | 反射率138 | 反射率139 | 反射率140 | 反射率201 | 反射率202 | 反射率203 | 反射率204 | 反射率205 | 反射率206 | 反射率207 | 反射率208 | 反射率209 | 反射率210 | 反射率211 | 反射率212 | 反射率213 | 反射率214 | 反射率215 | 反射率216 | 反射率217 | 反射率218 | 反射率219 | 反射率220 | 反射率221 | 反射率222 | 反射率223 | 反射率224 | 反射率225 | 反射率226 | 反射率227 | 反射率228 | 反射率229 | 反射率230 | 反射率231 | 反射率232 | 反射率233 | 反射率234 | 反射率235 | 反射率236 | 反射率237 | 反射率238 | 反射率239 | 反射率240 | 反射率301 | 反射率302 | 反射率303 | 反射率304 | 反射率305 | 反射率306 | 反射率307 | 反射率308 | 反射率309 | 反射率310 | 反射率311 | 反射率312 | 反射率313 | 反射率314 | 反射率315 | 反射率316 | 反射率317 | 反射率318 | 反射率319 | 反射率320 | 反射率321 | 反射率322 | 反射率323 | 反射率324 | 反射率325 | 反射率326 | 反射率327 | 反射率328 | 反射率329 | 反射率330 | 反射率331 | 反射率332 | 反射率333 | 反射率334 | 反射率335 | 反射率336 | 反射率337 | 反射率338 | 反射率339 | 反射率340 | 反射率401 | 反射率402 | 反射率403 | 反射率404 | 反射率405 | 反射率406 | 反射率407 | 反射率408 | 反射率409 | 反射率410 | 反射率411 | 反射率412 | 反射率413 | 反射率414 | 反射率415 | 反射率416 | 反射率417 | 反射率418 | 反射率419 | 反射率420 | 反射率421 | 反射率422 | 反射率423 | 反射率424 | 反射率425 | 反射率426 | 反射率427 | 反射率428 | 反射率429 | 反射率430 | 反射率431 | 反射率432 | 反射率433 | 反射率434 | 反射率435 | 反射率436 | 反射率437 | 反射率438 | 反射率439 | 反射率440 | 反射率501 | 反射率502 | 反射率503 | 反射率504 | 反射率505 | 反射率506 | 反射率507 | 反射率508 | 反射率509 | 反射率510 | 反射率511 | 反射率512 | 反射率513 | 反射率514 | 反射率515 | 反射率516 | 反射率517 | 反射率518 | 反射率519 | 反射率520 | 反射率521 | 反射率522 | 反射率523 | 反射率524 | 反射率525 | 反射率526 | 反射率527 | 反射率528 | 反射率529 | 反射率530 | 反射率531 | 反射率532 | 反射率533 | 反射率534 | 反射率535 | 反射率536 | 反射率537 | 反射率538 | 反射率539 | 反射率540 | 反射率601 | 反射率602 | 反射率603 | 反射率604 | 反射率605 | 反射率606 | 反射率607 | 反射率608 | 反射率609 | 反射率610 | 反射率611 | 反射率612 | 反射率613 | 反射率614 | 反射率615 | 反射率616 | 反射率617 | 反射率618 | 反射率619 | 反射率620 | 反射率621 | 反射率622 | 反射率623 | 反射率624 | 反射率625 | 反射率626 | 反射率627 | 反射率628 | 反射率629 | 反射率630 | 反射率631 | 反射率632 | 反射率633 | 反射率634 | 反射率635 | 反射率636 | 反射率637 | 反射率638 | 反射率639 | 反射率640
|  | Ｂｌａｎｋ | 反応 | Ｃ１００％(ﾆｯﾄ) | 綿 | 80℃×60min | 反応 |  |  | 0 | [5 empty] | 71.699 | 73.3985 | 75.46225 | 77.4525 | 79.34225 | 80.9125 | 82.372 | 83.494 | 84.63575 | 85.51725 | 86.3285 | 87.0495 | 87.83575 | 88.29175 | 88.87275 | 89.40225 | 89.8075 | 90.21725 | 90.54775 | 90.7585 | 91.07975 | 91.3375 | 91.486 | 91.7095 | 91.8055 | 91.851 | 91.9195 | 92.006 | 92.09225 | 92.24775 | 92.348 | 92.41525 | 92.4845 | 92.58975 | 92.61875 | 92.61125 | 92.672 | 92.64975 | 92.56175 | 92.36
1 | RYESN4G | Kayacion Yellow E-SN4G | 反応 | Ｃ１００％(ﾆｯﾄ) | 綿 | 80℃×60min | 反応 |  |  | 0.1 | 0.3 | 1 | 3 | 6 | 8 | 32.6475 | 31.3235 | 31.73875 | 33.01575 | 34.54825 | 36.369 | 38.31475 | 39.82225 | 41.4315 | 43.53425 | 46.489 | 50.3395 | 55.237 | 61.154 | 67.862 | 73.80625 | 80.02672 | 84.09315 | 86.10682 | 87.49587 | 88.29058 | 89.08812 | 89.25041 | 89.28694 | 89.35024 | 89.41068 | 89.44892 | 89.45302 | 89.84967 | 90.51905 | 90.21089 | 90.44697 | 90.51011 | 90.84359 | 90.97805 | 91.12082 | 91.30584 | 91.30058 | 91.19825 | 90.71362 | 21.092 | 19.674 | 19.72925 | 20.60425 | 21.7705 | 23.17775 | 24.62725 | 25.80575 | 27.10675 | 28.91325 | 31.596 | 35.29425 | 40.29325 | 47.2485 | 56.388 | 66.37325 | 74.90925 | 80.58925 | 83.7595 | 85.35925 | 86.65012 | 88.05044 | 88.31025 | 88.6511 | 88.70984 | 89.11024 | 89.31054 | 89.50224 | 89.81036 | 90.14282 | 90.21023 | 90.42804 | 90.49115 | 90.8 | 90.95105 | 91.09 | 91.28063 | 91.29711 | 91.19045 | 90.70045 | 10.53275 | 9.224 | 9.0505 | 9.44625 | 10.1735 | 11.101 | 12.0195 | 12.79575 | 13.69 | 14.99925 | 17.029 | 19.98225 | 24.20775 | 30.481 | 39.65075 | 51.324 | 63.52575 | 73.45025 | 79.89075 | 83.39775 | 85.3195 | 86.5355 | 87.38675 | 88.04775 | 88.505 | 88.85925 | 89.171 | 89.429 | 89.70325 | 89.9745 | 90.187 | 90.3365 | 90.48825 | 90.74925 | 90.934 | 91.081 | 91.2485 | 91.28875 | 91.1775 | 90.66925 | 5.8495 | 4.74225 | 4.32225 | 4.3425 | 4.6435 | 5.077 | 5.49775 | 5.9095 | 6.38825 | 7.1365 | 8.3575 | 10.277 | 13.2635 | 18.06425 | 25.74525 | 36.50825 | 49.51475 | 62.11225 | 71.7485 | 77.68425 | 81.1755 | 83.332 | 84.807 | 85.9335 | 86.79125 | 87.4385 | 88.005 | 88.4605 | 88.89875 | 89.32375 | 89.65675 | 89.9475 | 90.195 | 90.49725 | 90.71425 | 90.88675 | 91.08175 | 91.14 | 91.04775 | 90.54075 | 4.51075 | 3.478 | 3.0245 | 2.8895 | 3.039 | 3.2505 | 3.4705 | 3.70575 | 4.00125 | 4.45425 | 5.233 | 6.53275 | 8.67475 | 12.3675 | 18.699 | 28.15775 | 40.296 | 53.069 | 63.794 | 71.05725 | 75.62725 | 78.64875 | 80.84175 | 82.571 | 83.99075 | 85.114 | 86.047 | 86.80625 | 87.493 | 88.0985 | 88.5925 | 89.0055 | 89.33925 | 89.73225 | 90.00675 | 90.269 | 90.49525 | 90.6225 | 90.56675 | 90.11 | 4.313 | 3.3035 | 2.8085 | 2.688 | 2.835 | 3.0065 | 3.194 | 3.431 | 3.6705 | 4.089 | 4.8 | 6.0145 | 8.0115 | 11.502 | 17.566 | 26.67 | 38.37 | 50.737 | 61.2965 | 68.6115 | 73.3425 | 76.4855 | 78.7585 | 80.5465 | 82.032 | 83.2145 | 84.211 | 85.036 | 85.802 | 86.4575 | 87.025 | 87.4965 | 87.894 | 88.359 | 88.7175 | 89.029 | 89.3285 | 89.5035 | 89.4965 | 89.0725
2 | RYESNA | Kayacion Yellow E-SNA | 反応 | Ｃ１００％(ﾆｯﾄ) | 綿 | 80℃×60min | 反応 |  |  | 0.1 | 0.3 | 1 | 3 | 6 | 8 | 44.8125 | 41.94725 | 40.14525 | 38.8375 | 37.97925 | 37.61575 | 37.9205 | 39.0895 | 40.9915 | 43.1245 | 45.49325 | 48.41825 | 52.19825 | 56.86425 | 62.1015 | 67.35125 | 72.10425 | 76.00425 | 79.11502 | 81.52135 | 83.62055 | 85.8124 | 87.21821 | 88.30518 | 89.10225 | 89.41305 | 89.851338 | 89.50745 | 89.67925 | 90.09401 | 90.39175 | 90.612 | 90.81075 | 91.09912 | 91.27425 | 91.401 | 91.567 | 91.57882 | 91.50235 | 90.95087 | 31.444 | 27.901 | 25.64375 | 24.03875 | 23.02725 | 22.5795 | 22.76675 | 23.7905 | 25.4675 | 27.3895 | 29.5475 | 32.30125 | 36.03525 | 40.9545 | 46.9965 | 53.78025 | 60.82975 | 67.51375 | 73.32 | 77.822 | 81.11075 | 83.48725 | 85.25 | 86.76 | 87.6 | 88.8 | 89.65 | 89.45 | 89.87025 | 90.2085 | 90.5127 | 90.71056 | 90.88056 | 91.09504 | 91.28056 | 91.41077 | 91.58113 | 91.56997 | 91.51033 | 90.941005 | 17.30525 | 14.2225 | 12.32375 | 11.046 | 10.33125 | 10.0195 | 10.13825 | 10.828 | 11.966 | 13.32775 | 14.90125 | 17.0025 | 20.02375 | 24.14825 | 29.58375 | 36.151 | 43.72975 | 51.89625 | 59.9755 | 67.2595 | 73.48575 | 78.47225 | 82.23425 | 84.9155 | 86.717 | 87.8345 | 88.63225 | 89.21 | 89.67925 | 90.094 | 90.39175 | 90.612 | 90.81075 | 91.094 | 91.27425 | 91.401 | 91.567 | 91.5755 | 91.44925 | 90.91975 | 8.456 | 6.367 | 5.148 | 4.445 | 4.0985 | 3.963 | 3.989 | 4.32 | 4.861 | 5.5265 | 6.34125 | 7.53375 | 9.359 | 12.12725 | 16.14025 | 21.43075 | 28.03725 | 35.66225 | 43.9355 | 52.14375 | 59.726 | 66.3215 | 71.66475 | 75.63175 | 78.45975 | 80.29775 | 81.63425 | 82.6285 | 83.424 | 84.05125 | 84.38675 | 84.44675 | 84.66375 | 85.331 | 86.05925 | 86.6275 | 87.0095 | 87.23675 | 87.26725 | 86.90925 | 5.66475 | 4.08 | 3.23025 | 2.7395 | 2.55025 | 2.46025 | 2.4755 | 2.65975 | 2.95475 | 3.33 | 3.8015 | 4.526 | 5.7225 | 7.6595 | 10.69275 | 15.01075 | 20.769 | 27.76275 | 35.649 | 43.83875 | 51.8275 | 59.18025 | 65.44875 | 70.32475 | 73.97725 | 76.424 | 78.20675 | 79.519 | 80.5935 | 81.44 | 82.035 | 82.403 | 82.76175 | 83.35575 | 83.96925 | 84.495 | 84.8655 | 85.145 | 85.19525 | 84.896 | 5.2185 | 3.71625 | 2.92675 | 2.484 | 2.33775 | 2.25875 | 2.2845 | 2.4165 | 2.66725 | 2.9835 | 3.37725 | 4.01675 | 5.0485 | 6.7495 | 9.49825 | 13.481 | 18.90275 | 25.615 | 33.2805 | 41.3695 | 49.46825 | 57.0675 | 63.681 | 68.92275 | 72.91825 | 75.59675 | 77.5675 | 79.04175 | 80.21875 | 81.1655 | 81.82975 | 82.2505 | 82.6805 | 83.33675 | 83.98525 | 84.5275 | 84.95075 | 85.23325 | 85.3215 | 85.0295
3 | RYES4R | Kayacion Yellow E-S4R | 反応 | Ｃ１００％(ﾆｯﾄ) | 綿 | 80℃×60min | 反応 |  |  | 0.1 | 0.3 | 1 | 3 | 6 | 8 | 42.49575 | 39.23075 | 37.43475 | 36.268 | 35.307 | 34.3845 | 33.687 | 33.329 | 33.47475 | 34.32625 | 35.934 | 38.016 | 40.558 | 43.8225 | 48.17875 | 53.64775 | 60.0565 | 66.71125 | 72.8685 | 77.87275 | 81.689 | 84.52925 | 86.536 | 87.86875 | 88.6675 | 89.1635 | 89.49875 | 89.7115 | 89.941 | 90.1715 | 90.3385 | 90.45225 | 90.57625 | 90.77625 | 90.90675 | 91.0635 | 91.15175 | 91.19675 | 91.08075 | 90.7185 | 29.92475 | 26.71625 | 24.92575 | 23.7305 | 22.82425 | 21.993 | 21.351 | 21.04025 | 21.13925 | 21.8655 | 23.245 | 25.077 | 27.384 | 30.3775 | 34.49175 | 39.89875 | 46.606 | 54.01975 | 61.32675 | 67.63825 | 73.4 | 77.45 | 81.4 | 84.32 | 86.2 | 87.6 | 89.1 | 89.69422 | 89.941 | 90.1205 | 90.23085 | 90.4621 | 90.60225 | 90.82033 | 90.95044 | 91.33105 | 91.2066 | 91.20045 | 91.28334 | 90.82664 | 15.30575 | 12.41625 | 10.88575 | 9.9165 | 9.29525 | 8.73425 | 8.3255 | 8.14175 | 8.1945 | 8.63275 | 9.4595 | 10.618 | 12.159 | 14.30125 | 17.451 | 21.92025 | 27.9975 | 35.4705 | 43.89125 | 52.479 | 60.6335 | 68.0465 | 74.43275 | 79.51775 | 83.394 | 85.918 | 87.549 | 88.5565 | 89.277 | 89.81675 | 90.212 | 90.4925 | 90.73725 | 90.98025 | 91.13675 | 91.32725 | 91.445 | 91.5005 | 91.356 | 90.8695 | 8.0925 | 6.096 | 5.0685 | 4.43225 | 4.1125 | 3.83075 | 3.63925 | 3.576 | 3.60275 | 3.80925 | 4.18175 | 4.77525 | 5.59825 | 6.80925 | 8.7845 | 11.85575 | 16.456 | 22.654 | 30.11825 | 38.24425 | 46.59375 | 54.77875 | 62.424 | 69.51054 | 75.51506 | 80.12068 | 83.21581 | 86.22078 | 87.45195 | 88.4208 | 88.9037 | 89.37231 | 89.91072 | 90.1084 | 90.4 | 90.35152 | 90.7245 | 90.84985 | 90.82088 | 90.65013 | 5.39025 | 3.89175 | 3.0995 | 2.69525 | 2.50025 | 2.35925 | 2.262 | 2.24025 | 2.256 | 2.35925 | 2.53825 | 2.8555 | 3.295 | 3.978 | 5.17925 | 7.1935 | 10.52725 | 15.4785 | 21.995 | 29.60375 | 37.8815 | 46.5655 | 55.294 | 63.4145 | 70.666 | 76.069 | 80.0825 | 82.91025 | 84.92175 | 86.376 | 87.39825 | 88.1365 | 88.7255 | 89.30675 | 89.7745 | 90.19025 | 90.4715 | 90.658 | 90.62375 | 90.19425 | 4.975 | 3.5455 | 2.887 | 2.4785 | 2.32475 | 2.17975 | 2.10675 | 2.09225 | 2.1095 | 2.20125 | 2.355 | 2.627 | 3.01425 | 3.61675 | 4.68775 | 6.513 | 9.59675 | 14.262 | 20.50175 | 27.845 | 35.80625 | 44.16725 | 52.64825 | 60.6275 | 67.86225 | 73.28975 | 77.2605 | 79.9945 | 81.92075 | 83.301 | 84.28975 | 85.032 | 85.626 | 86.17075 | 86.6045 | 87.02175 | 87.31775 | 87.5435 | 87.54675 | 87.176
4 | RWENR | Kayacion Brown E-NR | 反応 | Ｃ１００％(ﾆｯﾄ) | 綿 | 80℃×60min | 反応 |  |  | 0.1 | 0.3 | 1 | 3 | 6 | 8 | 30.89925 | 28.7965 | 28.08725 | 28.2805 | 29.29325 | 30.96575 | 33.0155 | 35.04175 | 36.88375 | 38.45775 | 39.688 | 40.398 | 40.5045 | 40.119 | 39.6305 | 39.071 | 38.688 | 38.86725 | 39.71175 | 41.0245 | 42.74925 | 44.7475 | 46.79125 | 48.9535 | 51.6395 | 54.823 | 58.50025 | 62.225 | 65.74125 | 69.2585 | 72.9915 | 76.8095 | 80.228 | 82.99325 | 84.90475 | 86.18725 | 87.01175 | 87.48325 | 87.66825 | 87.45875 | 18.99725 | 17.15 | 16.47725 | 16.60275 | 17.41575 | 18.74575 | 20.4065 | 22.0445 | 23.591 | 24.9255 | 26.0255 | 26.70025 | 26.8535 | 26.5125 | 26.03275 | 25.504 | 25.1065 | 25.15625 | 25.7035 | 26.70625 | 28.20675 | 29.97625 | 31.81575 | 33.81925 | 36.384 | 39.48525 | 43.2455 | 47.25725 | 51.2415 | 55.4455 | 60.2595 | 65.59275 | 70.75275 | 75.2065 | 78.51875 | 80.80225 | 82.355 | 83.301 | 83.808 | 83.7485 | 8.22825 | 7.015 | 6.5935 | 6.56975 | 7.027 | 7.7925 | 8.771 | 9.81125 | 10.817 | 11.73025 | 12.51025 | 13.011 | 13.14575 | 12.91025 | 12.538 | 12.131 | 11.81325 | 11.767 | 12.06875 | 12.758 | 13.812 | 15.1275 | 16.54 | 18.082 | 20.13725 | 22.74475 | 26.017 | 29.671 | 33.455 | 37.609 | 42.58775 | 48.446 | 54.57125 | 60.2975 | 64.9075 | 68.32775 | 70.6845 | 72.27575 | 73.2295 | 73.54525 | 3.5555 | 2.8815 | 2.66725 | 2.6255 | 2.793 | 3.0635 | 3.42175 | 3.8355 | 4.25675 | 4.6625 | 5.0115 | 5.26525 | 5.33275 | 5.21675 | 5.03 | 4.80775 | 4.6495 | 4.60075 | 4.691 | 4.98075 | 5.48075 | 6.1505 | 6.90775 | 7.77 | 8.9975 | 10.702 | 13.01575 | 15.812 | 18.90975 | 22.50125 | 26.96725 | 32.4435 | 38.4645 | 44.49525 | 49.69725 | 53.81375 | 56.7735 | 58.872 | 60.20875 | 60.8585 | 2.53225 | 2.088 | 1.8815 | 1.84125 | 1.9345 | 2.05225 | 2.214 | 2.42425 | 2.63875 | 2.84675 | 3.02825 | 3.17275 | 3.21425 | 3.1315 | 3.028 | 2.8995 | 2.80825 | 2.7785 | 2.8145 | 2.9665 | 3.24225 | 3.6165 | 4.0645 | 4.5715 | 5.36875 | 6.54575 | 8.2625 | 10.50075 | 13.1375 | 16.34375 | 20.4525 | 25.6035 | 31.329 | 37.12825 | 42.19825 | 46.224 | 49.18875 | 51.25 | 52.62325 | 53.304 | 2.343 | 1.93125 | 1.75675 | 1.726 | 1.80075 | 1.884 | 1.98725 | 2.152 | 2.3095 | 2.45575 | 2.592 | 2.699 | 2.72675 | 2.66075 | 2.5755 | 2.47175 | 2.40775 | 2.376 | 2.4035 | 2.51275 | 2.72025 | 3.00825 | 3.35175 | 3.7525 | 4.38075 | 5.34725 | 6.78225 | 8.71775 | 11.07325 | 14.02275 | 17.8755 | 22.7985 | 28.352 | 34.00375 | 38.99375 | 42.99775 | 45.918 | 48.00525 | 49.36075 | 50.07
5 | RSESN3G | Kayacion Scarlet E-SN3G | 反応 | Ｃ１００％(ﾆｯﾄ) | 綿 | 80℃×60min | 反応 |  |  | 0.1 | 0.3 | 1 | 3 | 6 | 8 | 50.37 | 48.1835 | 45.77 | 43.75 | 42.3665 | 41.73125 | 41.605 | 41.55725 | 41.33625 | 40.08975 | 37.68125 | 35.0085 | 32.606 | 30.4605 | 29.1405 | 28.74875 | 29.02975 | 29.84975 | 31.67625 | 35.53475 | 42.29075 | 52.11875 | 63.58425 | 74.11436 | 80.12044 | 84.2059 | 86.52103 | 87.7256 | 88.55014 | 89.23607 | 90.2192 | 89.51043 | 89.52143 | 89.66307 | 89.92482 | 89.98223 | 90.11562 | 90.15089 | 90.53715 | 89.77061 | 37.88025 | 34.96775 | 32.058 | 29.80175 | 28.3215 | 27.62675 | 27.41175 | 27.29725 | 27.025 | 25.873 | 23.74025 | 21.46875 | 19.4475 | 17.7315 | 16.69525 | 16.373 | 16.59375 | 17.26725 | 18.77425 | 21.961 | 27.62725 | 36.48625 | 48.36375 | 61.23125 | 72.7125 | 80.071 | 84.321 | 86.5595 | 87.80075 | 88.49975 | 88.95575 | 89.2335 | 89.44775 | 89.6255 | 89.791 | 89.93725 | 90.03225 | 90.1085 | 90.0005 | 89.65075 | 23.3675 | 20.31725 | 17.59275 | 15.51825 | 14.2905 | 13.68925 | 13.481 | 13.35375 | 13.128 | 12.29675 | 10.83275 | 9.33775 | 8.101 | 7.09725 | 6.53 | 6.35425 | 6.467 | 6.8345 | 7.663 | 9.5535 | 13.31925 | 20.039 | 30.37225 | 43.597 | 58.2905 | 70.0635 | 78.342 | 83.45725 | 86.49675 | 88.257 | 89.32425 | 89.9885 | 90.444 | 90.769 | 91.033 | 91.231 | 91.35 | 91.44275 | 91.30675 | 90.8465 | 12.3105 | 9.94425 | 8.0465 | 6.753 | 6.029 | 5.673 | 5.53275 | 5.4745 | 5.342 | 4.93075 | 4.2405 | 3.5965 | 3.10025 | 2.7245 | 2.54075 | 2.4865 | 2.541 | 2.6785 | 2.97925 | 3.719 | 5.4085 | 9.042 | 15.96725 | 26.54925 | 40.34675 | 53.6315 | 64.935 | 73.1475 | 78.646 | 82.18875 | 84.51875 | 86.0635 | 87.154 | 87.96 | 88.57525 | 89.082 | 89.4315 | 89.72275 | 89.73475 | 89.37475 | 7.90675 | 6.12225 | 4.79075 | 3.93225 | 3.496 | 3.2805 | 3.1835 | 3.15825 | 3.08325 | 2.86625 | 2.49425 | 2.188 | 1.96275 | 1.78775 | 1.724 | 1.7135 | 1.75 | 1.824 | 1.96225 | 2.3145 | 3.14175 | 5.135 | 9.59325 | 17.5905 | 29.53775 | 42.36975 | 54.62625 | 64.59 | 71.831 | 76.7245 | 80.0255 | 82.2725 | 83.85975 | 85.052 | 85.96575 | 86.7435 | 87.2915 | 87.79375 | 87.982 | 87.80775 | 6.97775 | 5.37625 | 4.1575 | 3.40625 | 3.04325 | 2.85475 | 2.78225 | 2.756 | 2.6895 | 2.50525 | 2.207 | 1.96325 | 1.78975 | 1.65775 | 1.62125 | 1.61475 | 1.6505 | 1.7155 | 1.8235 | 2.10625 | 2.76425 | 4.38325 | 8.19575 | 15.4005 | 26.635 | 39.03825 | 51.2755 | 61.66225 | 69.5305 | 75.05975 | 78.855 | 81.4905 | 83.384 | 84.80075 | 85.907 | 86.851 | 87.5065 | 88.0825 | 88.31725 | 88.15825
6 | RRES3B | Kayacion Red E-S3B | 反応 | Ｃ１００％(ﾆｯﾄ) | 綿 | 80℃×60min | 反応 |  |  | 0.1 | 0.3 | 1 | 3 | 6 | 8 | 42.3725 | 43.62575 | 44.584 | 46.01075 | 47.90875 | 49.91575 | 51.48025 | 52.4105 | 52.0265 | 49.449 | 45.339 | 40.80925 | 36.79675 | 33.518 | 30.5995 | 28.16475 | 27.1115 | 27.043 | 26.75225 | 26.92825 | 29.66675 | 36.711 | 48.111 | 61.28 | 73.2365 | 80.90475 | 85.232 | 87.35925 | 88.45425 | 89.05525 | 89.35025 | 89.48275 | 89.72975 | 90.129 | 90.46525 | 90.7215 | 90.801 | 90.9105 | 90.778 | 90.4575 | 29.76125 | 30.6 | 31.1465 | 32.28525 | 33.9705 | 35.78575 | 37.201 | 37.99525 | 37.491 | 34.8495 | 30.85625 | 26.66775 | 23.09775 | 20.28825 | 17.879 | 15.93575 | 15.11775 | 15.06275 | 14.84 | 15.02725 | 17.258 | 23.18775 | 33.56025 | 47.121 | 61.8595 | 73.2855 | 80.974 | 85.366 | 87.70425 | 88.924 | 89.553 | 89.88525 | 90.20775 | 90.58 | 90.89025 | 91.171 | 91.24225 | 91.38475 | 91.24125 | 90.8615 | 16.21025 | 16.59925 | 16.84275 | 17.6835 | 18.9975 | 20.427 | 21.51 | 22.12525 | 21.62475 | 19.4185 | 16.22225 | 13.073 | 10.5735 | 8.7505 | 7.30675 | 6.23425 | 5.8155 | 5.789 | 5.684 | 5.815 | 7.05025 | 10.73925 | 18.45 | 30.25725 | 45.40825 | 59.58975 | 71.07975 | 78.81975 | 83.46575 | 86.06725 | 87.49975 | 88.3125 | 88.9585 | 89.54425 | 90.043 | 90.49775 | 90.70275 | 90.94975 | 90.88475 | 90.51925 | 8.4645 | 8.43225 | 8.4485 | 8.88625 | 9.7535 | 10.74275 | 11.502 | 11.93 | 11.5635 | 10.003 | 7.86675 | 5.95875 | 4.60675 | 3.705 | 3.08075 | 2.6575 | 2.51175 | 2.5085 | 2.4785 | 2.54275 | 3.05275 | 4.77075 | 9.34875 | 18.20025 | 31.419 | 45.35975 | 58.48975 | 68.80225 | 75.76125 | 80.04525 | 82.60025 | 84.22125 | 85.4295 | 86.48 | 87.37725 | 88.09425 | 88.702 | 89.162 | 89.34375 | 89.12025 | 5.60725 | 5.307 | 5.18975 | 5.4075 | 5.9735 | 6.6255 | 7.13825 | 7.44075 | 7.1855 | 6.10825 | 4.68975 | 3.53775 | 2.782 | 2.30525 | 2.01175 | 1.826 | 1.77675 | 1.78625 | 1.77675 | 1.82625 | 2.08625 | 2.9565 | 5.699 | 12.15225 | 23.4395 | 36.4995 | 49.7865 | 61.1745 | 69.51325 | 74.932 | 78.31225 | 80.528 | 82.17425 | 83.54625 | 84.7205 | 85.765 | 86.577 | 87.30575 | 87.68825 | 87.6915 | 5.233 | 4.887 | 4.78625 | 4.9545 | 5.475 | 6.09425 | 6.56925 | 6.86325 | 6.622 | 5.61625 | 4.31225 | 3.25425 | 2.5765 | 2.1465 | 1.89425 | 1.72525 | 1.68475 | 1.70125 | 1.69575 | 1.73775 | 1.9685 | 2.729 | 5.189 | 11.16325 | 21.97925 | 34.759 | 47.91575 | 59.34525 | 67.74025 | 73.162 | 76.4885 | 78.63325 | 80.21175 | 81.53025 | 82.6915 | 83.7205 | 84.4955 | 85.21025 | 85.5655 | 85.55225
7 | RTENA | Kayacion Turquoise E-NA | 反応 | Ｃ１００％(ﾆｯﾄ) | 綿 | 80℃×60min | 反応 |  |  | 0.1 | 0.3 | 1 | 3 | 6 | 8 | 34.45425 | 39.32525 | 45.46025 | 52.16225 | 58.679 | 63.93625 | 67.72325 | 70.99025 | 74.4275 | 76.372 | 77.88275 | 79.0685 | 79.61525 | 79.33225 | 78.679 | 77.32275 | 75.0515 | 72.0625 | 68.1115 | 62.93825 | 57.414 | 52.45175 | 48.14875 | 43.83875 | 38.58275 | 35.80675 | 34.989 | 34.508 | 34.2535 | 32.926 | 28.61825 | 24.63875 | 24.68025 | 30.46 | 40.7105 | 50.419 | 58.33375 | 64.451 | 69.1505 | 72.86825 | 21.4335 | 25.536 | 31.244 | 37.9815 | 45.28275 | 51.8775 | 56.95875 | 61.877 | 67.51675 | 70.79875 | 73.28425 | 75.339 | 75.6455 | 74.56075 | 72.512 | 69.33775 | 65.04275 | 60.0545 | 54.369 | 47.90825 | 41.60275 | 36.386 | 32.167 | 28.22275 | 23.6855 | 21.264 | 20.4785 | 20.06075 | 19.924 | 18.9825 | 15.77675 | 12.85425 | 12.88275 | 17.2655 | 25.6865 | 34.4015 | 42.2245 | 48.886 | 54.5975 | 59.5495 | 10.586 | 13.2165 | 17.487 | 23.16475 | 29.9215 | 36.48175 | 41.9505 | 47.621 | 54.65 | 58.9885 | 62.33275 | 65.18225 | 65.2205 | 63.15675 | 59.7795 | 55.22325 | 49.6765 | 43.80075 | 37.65375 | 31.28125 | 25.4405 | 20.7965 | 17.22925 | 14.165 | 11.00975 | 9.38175 | 8.8365 | 8.6235 | 8.60725 | 8.14975 | 6.457 | 5.029 | 5.094 | 7.53275 | 12.92725 | 19.42675 | 25.8915 | 31.74025 | 37.235 | 42.33075 | 5.32575 | 6.54875 | 9.057 | 12.98475 | 18.2765 | 23.856 | 28.766 | 34.144 | 41.1575 | 45.7435 | 49.37775 | 52.5885 | 52.41075 | 49.91975 | 46.009 | 41.0485 | 35.4585 | 29.84375 | 24.31125 | 18.90325 | 14.2215 | 10.74225 | 8.29825 | 6.4075 | 4.71575 | 3.92675 | 3.6675 | 3.58825 | 3.60775 | 3.43325 | 2.76425 | 2.27125 | 2.35225 | 3.4255 | 6.14975 | 10.049 | 14.56125 | 19.04625 | 23.59875 | 28.08825 | 3.74525 | 4.24725 | 5.7575 | 8.58825 | 12.74225 | 17.4655 | 21.84375 | 26.7705 | 33.32175 | 37.75225 | 41.32675 | 44.50525 | 44.33525 | 41.8515 | 37.9725 | 33.15175 | 27.8505 | 22.64825 | 17.67125 | 13.05375 | 9.2735 | 6.6535 | 4.9675 | 3.771 | 2.813 | 2.41025 | 2.28675 | 2.261 | 2.278 | 2.20525 | 1.895 | 1.70475 | 1.7915 | 2.35275 | 3.87625 | 6.31975 | 9.5285 | 13.00275 | 16.832 | 20.81125 | 3.45925 | 3.84075 | 5.2485 | 7.7695 | 11.66125 | 16.16075 | 20.35925 | 25.1605 | 31.55575 | 35.892 | 39.45075 | 42.6055 | 42.4745 | 40.03375 | 36.21 | 31.46575 | 26.27075 | 21.19925 | 16.37275 | 11.94675 | 8.3875 | 5.9605 | 4.42475 | 3.35625 | 2.51825 | 2.1815 | 2.08 | 2.06675 | 2.07825 | 2.0205 | 1.75575 | 1.619 | 1.696 | 2.1815 | 3.4955 | 5.6585 | 8.6125 | 11.88175 | 15.55525 | 19.4195
1 | RLECM | Kayacion Lemon Yellow E-CM | 反応 | Ｃ１００％(ﾆｯﾄ) | 綿 | 80℃×60min | 反応 |  |  | 0.1 | 0.3 | 1 | 3 | 6 | 8 | 33.875 | 36.2335 | 39.83425 | 41.29275 | 40.863 | 39.997 | 39.39375 | 39.322 | 40.289 | 42.431 | 46.14975 | 51.452 | 58.347 | 65.68175 | 72.196 | 78.31089 | 82.10515 | 85.31043 | 86.11078 | 87.10059 | 88.00562 | 88.31034 | 88.23092 | 88.351054 | 88.4 | 88.59066 | 88.42863 | 88.56318 | 88.90652 | 89.36821 | 89.45066 | 89.69088 | 89.96421 | 89.99652 | 90.22058 | 90.29043 | 90.22705 | 90.39022 | 90.25603 | 90.12009 | 21.51475 | 23.1195 | 25.77175 | 26.73875 | 26.2275 | 25.41975 | 24.86425 | 24.777 | 25.551 | 27.422 | 30.81275 | 35.99125 | 43.4015 | 52.8425 | 63.18925 | 72.37625 | 78.83725 | 82.54075 | 84.4895 | 85.54925 | 86.1485 | 86.6485 | 87.08075 | 87.45 | 87.72 | 88.00975 | 88.2295 | 88.433 | 88.726 | 89.052 | 89.35275 | 89.58025 | 89.80825 | 89.9035 | 90.013 | 90.216 | 90.207 | 90.34275 | 90.124 | 89.72675 | 10.9535 | 11.50925 | 13.06825 | 13.4925 | 13.05525 | 12.44225 | 11.995 | 11.895 | 12.4085 | 13.74525 | 16.27025 | 20.37575 | 26.7415 | 35.7475 | 47.296 | 59.65425 | 70.159 | 77.1825 | 81.1285 | 83.215 | 84.41975 | 85.278 | 85.97875 | 86.611 | 87.10925 | 87.58875 | 87.98775 | 88.3955 | 88.8505 | 89.3455 | 89.79575 | 90.139 | 90.45825 | 90.6275 | 90.77775 | 90.99375 | 91.0295 | 91.15875 | 90.93325 | 90.46975 | 5.7965 | 5.51875 | 5.9635 | 6.02325 | 5.73075 | 5.3305 | 5.049 | 5.0055 | 5.2465 | 5.9645 | 7.4295 | 10.06075 | 14.609 | 21.74925 | 31.924 | 44.4835 | 57.288 | 67.41975 | 73.80875 | 77.36625 | 79.4235 | 80.8235 | 81.91825 | 82.88375 | 83.73375 | 84.514 | 85.20775 | 85.923 | 86.7 | 87.55325 | 88.339 | 88.99425 | 89.5705 | 89.93475 | 90.231 | 90.51575 | 90.63275 | 90.7915 | 90.59125 | 90.1235 | 4.313 | 3.698 | 3.70625 | 3.58675 | 3.3655 | 3.09025 | 2.91025 | 2.8865 | 3.005 | 3.4 | 4.2665 | 5.95075 | 9.17025 | 14.83625 | 23.652 | 35.453 | 48.66875 | 60.19125 | 68.08875 | 72.6725 | 75.31875 | 77.0925 | 78.455 | 79.6635 | 80.7385 | 81.748 | 82.676 | 83.62 | 84.681 | 85.81225 | 86.9175 | 87.887 | 88.7145 | 89.27875 | 89.7235 | 90.1365 | 90.30825 | 90.543 | 90.38075 | 89.94325 | 4.136 | 3.49775 | 3.4545 | 3.29875 | 3.11275 | 2.84325 | 2.68125 | 2.6645 | 2.75875 | 3.0985 | 3.85775 | 5.385 | 8.3675 | 13.75675 | 22.3015 | 33.84175 | 46.98075 | 58.62725 | 66.6415 | 71.2365 | 73.77525 | 75.4265 | 76.70075 | 77.786 | 78.733 | 79.63325 | 80.4475 | 81.26575 | 82.19625 | 83.20575 | 84.206 | 85.09675 | 85.882 | 86.42625 | 86.86125 | 87.32075 | 87.481 | 87.767 | 87.63925 | 87.25175
2 | RYECM | Kayacion Yellow E-CM | 反応 | Ｃ１００％(ﾆｯﾄ) | 綿 | 80℃×60min | 反応 |  |  | 0.1 | 0.3 | 1 | 3 | 6 | 8 | 38.57025 | 37.3885 | 37.03625 | 36.852 | 36.61275 | 36.3775 | 36.3095 | 36.49625 | 37.19925 | 38.1885 | 39.49125 | 41.0355 | 43.06175 | 45.469 | 48.604 | 52.41875 | 56.9945 | 62.21125 | 67.58725 | 72.3325 | 75.98425 | 78.8 | 81.45 | 83.15 | 84.4105 | 85.68055 | 86.30982 | 86.64892 | 87.15066 | 87.64099 | 87.88309 | 88.04591 | 88.32 | 88.50914 | 88.73569 | 89.44895 | 89.23084 | 89.34056 | 90.2589 | 90.02563 | 24.243 | 22.762 | 22.13525 | 21.7985 | 21.54125 | 21.311 | 21.22075 | 21.382 | 21.9105 | 22.74025 | 23.84325 | 25.1955 | 26.956 | 29.25175 | 32.218 | 36.008 | 40.89225 | 47.057 | 54.43475 | 62.26425 | 69.43175 | 75.218 | 79.2285 | 81.67025 | 83.0045 | 84.81052 | 85.22065 | 86.10263 | 86.62305 | 87.11057 | 87.62304 | 87.84163 | 88.22418 | 88.44032 | 88.62113 | 89.30854 | 89.10325 | 89.2311 | 90.11235 | 90.0089 | 12.44225 | 10.8825 | 10.20675 | 9.78675 | 9.50675 | 9.29175 | 9.1885 | 9.268 | 9.585 | 10.11625 | 10.84225 | 11.76625 | 13.0095 | 14.70225 | 16.99425 | 20.0585 | 24.247 | 29.90125 | 37.361 | 46.36375 | 56.0275 | 65.208 | 72.68675 | 77.8695 | 81.20025 | 83.172 | 84.40825 | 85.28 | 86.01375 | 86.674 | 87.2375 | 87.687 | 88.10625 | 88.3515 | 88.59325 | 88.89975 | 89.01175 | 89.231 | 89.074 | 88.6825 | 6.1455 | 4.9755 | 4.41775 | 4.0565 | 3.8905 | 3.761 | 3.70725 | 3.75425 | 3.88925 | 4.13425 | 4.4775 | 4.9385 | 5.5785 | 6.51725 | 7.872 | 9.82275 | 12.7135 | 16.95825 | 23.0265 | 31.01475 | 40.5695 | 50.97 | 60.75875 | 68.522 | 74.1165 | 77.6385 | 79.98675 | 81.6985 | 83.08125 | 84.2595 | 85.257 | 86.069 | 86.7855 | 87.284 | 87.74125 | 88.26475 | 88.52825 | 88.90425 | 88.85775 | 88.563 | 4.161 | 3.19125 | 2.7085 | 2.388 | 2.2945 | 2.20575 | 2.174 | 2.20175 | 2.261 | 2.3825 | 2.54675 | 2.77575 | 3.1015 | 3.60625 | 4.37825 | 5.5765 | 7.48775 | 10.53925 | 15.312 | 22.128 | 30.8165 | 41.024 | 51.56675 | 60.655 | 67.71575 | 72.3325 | 75.49675 | 77.7835 | 79.671 | 81.26 | 82.60375 | 83.72775 | 84.7015 | 85.456 | 86.14775 | 86.8815 | 87.286 | 87.823 | 87.908 | 87.74175 | 3.85575 | 2.91875 | 2.47875 | 2.189 | 2.10275 | 2.0195 | 1.98675 | 2.02225 | 2.06375 | 2.155 | 2.29925 | 2.4745 | 2.73425 | 3.148 | 3.79375 | 4.81775 | 6.479 | 9.2115 | 13.617 | 20.04975 | 28.4135 | 38.377 | 48.85 | 58.1005 | 65.41975 | 70.25725 | 73.57325 | 75.99 | 77.9385 | 79.58625 | 80.99625 | 82.15625 | 83.193 | 83.9895 | 84.7265 | 85.48675 | 85.94675 | 86.5205 | 86.622 | 86.49025
3 | RRECM | Kayacion Red E-CM | 反応 | Ｃ１００％(ﾆｯﾄ) | 綿 | 80℃×60min | 反応 |  |  | 0.1 | 0.3 | 1 | 3 | 6 | 8 | 44.9575 | 45.80875 | 46.20675 | 46.75025 | 47.47825 | 48.41725 | 49.30825 | 49.91525 | 49.8725 | 48.287 | 45.23725 | 41.5915 | 38.192 | 35.306 | 32.9195 | 31.06425 | 30.22675 | 30.303 | 30.60075 | 31.48 | 34.4255 | 41.05275 | 51.439 | 63.38425 | 74.19525 | 81.07525 | 84.7945 | 86.5625 | 87.47775 | 87.9875 | 88.3435 | 88.5545 | 88.7735 | 88.8515 | 88.9915 | 89.229 | 89.2305 | 89.41025 | 89.2265 | 88.9785 | 32.64075 | 32.86225 | 32.719 | 32.753 | 33.20475 | 33.865 | 34.56325 | 34.951 | 34.721 | 32.97775 | 29.90825 | 26.4815 | 23.41475 | 20.918 | 18.9245 | 17.43875 | 16.78325 | 16.85025 | 17.082 | 17.81875 | 20.296 | 26.05275 | 35.89875 | 48.975 | 63.29025 | 74.33675 | 81.62375 | 85.67975 | 87.76725 | 88.82 | 89.38625 | 89.69175 | 89.946 | 90.05925 | 90.20875 | 90.41825 | 90.434 | 90.57925 | 90.34025 | 89.9755 | 19.0405 | 18.8225 | 18.392 | 18.22425 | 18.44875 | 18.8715 | 19.356 | 19.61775 | 19.3465 | 17.92 | 15.52275 | 12.9815 | 10.845 | 9.2065 | 7.9775 | 7.115 | 6.76 | 6.7955 | 6.943 | 7.3885 | 8.902 | 12.79075 | 20.347 | 31.8625 | 46.8545 | 60.95075 | 72.25175 | 79.747 | 84.1395 | 86.495 | 87.76075 | 88.42275 | 88.9085 | 89.201 | 89.52525 | 89.832 | 89.94425 | 90.14775 | 89.9575 | 89.56125 | 9.5075 | 9.061 | 8.57925 | 8.33375 | 8.4345 | 8.65275 | 8.91275 | 9.076 | 8.8855 | 8.012 | 6.62175 | 5.25375 | 4.21225 | 3.487 | 2.99075 | 2.685 | 2.56625 | 2.57725 | 2.633 | 2.81075 | 3.4005 | 5.15525 | 9.433 | 17.60875 | 30.37025 | 44.62875 | 58.48475 | 69.4795 | 76.89775 | 81.41375 | 84.018 | 85.4695 | 86.4855 | 87.24425 | 87.9715 | 88.5845 | 88.933 | 89.298 | 89.249 | 88.929 | 6.4465 | 5.922 | 5.47925 | 5.2205 | 5.2565 | 5.383 | 5.5305 | 5.6275 | 5.5015 | 4.918 | 4.0295 | 3.19875 | 2.59075 | 2.1985 | 1.9535 | 1.81425 | 1.7635 | 1.783 | 1.8265 | 1.92675 | 2.228 | 3.16575 | 5.822 | 11.81475 | 22.5475 | 35.64025 | 49.54325 | 61.8335 | 71.034 | 77.06775 | 80.76325 | 82.927 | 84.43575 | 85.61 | 86.70975 | 87.66875 | 88.21625 | 88.80525 | 88.89475 | 88.717 | 5.7155 | 5.21075 | 4.8045 | 4.54025 | 4.558 | 4.6605 | 4.80125 | 4.896 | 4.77525 | 4.2655 | 3.496 | 2.79375 | 2.291 | 1.968 | 1.762 | 1.66525 | 1.63575 | 1.6525 | 1.68975 | 1.77375 | 2.01175 | 2.76575 | 4.9745 | 10.2465 | 20.202 | 32.762 | 46.45525 | 58.88125 | 68.36975 | 74.61825 | 78.43425 | 80.66475 | 82.20875 | 83.4065 | 84.538 | 85.556 | 86.113 | 86.737 | 86.8425 | 86.7
4 | RMECM | Kayacion Marine E-CM | 反応 | Ｃ１００％(ﾆｯﾄ) | 綿 | 80℃×60min | 反応 |  |  | 0.1 | 0.3 | 1 | 3 | 6 | 8 | 45.662 | 49.827 | 52.6595 | 54.89725 | 56.8265 | 58.563 | 59.78025 | 60.45525 | 60.84775 | 60.87375 | 60.59075 | 59.854 | 58.851 | 57.486 | 56.268 | 54.93025 | 53.1155 | 51.03575 | 48.87825 | 46.757 | 44.67125 | 42.66825 | 40.85825 | 39.52675 | 38.6135 | 38.06975 | 37.61525 | 37.63875 | 38.823 | 41.6065 | 46.077 | 51.86325 | 58.312 | 64.744 | 70.4875 | 75.201 | 78.57575 | 81.0845 | 82.45025 | 83.30125 | 32.77275 | 36.7285 | 39.35675 | 41.31725 | 43.0365 | 44.5735 | 45.5355 | 45.884 | 45.87625 | 45.54525 | 44.891 | 43.78875 | 42.41725 | 40.75375 | 39.30025 | 37.772 | 35.84675 | 33.7405 | 31.639 | 29.645 | 27.762 | 26.01275 | 24.47325 | 23.3785 | 22.63775 | 22.187 | 21.82375 | 21.881 | 22.918 | 25.30875 | 29.26175 | 34.682 | 41.1795 | 48.3915 | 55.4895 | 61.8365 | 66.98925 | 70.996 | 73.597 | 75.34675 | 19.5955 | 22.75975 | 24.91575 | 26.4715 | 27.85275 | 29.0765 | 29.7735 | 29.909 | 29.75525 | 29.31875 | 28.6125 | 27.5505 | 26.26375 | 24.80225 | 23.5205 | 22.20675 | 20.6095 | 18.8955 | 17.217 | 15.679 | 14.26375 | 12.98375 | 11.90025 | 11.13425 | 10.62975 | 10.329 | 10.09275 | 10.144 | 10.85175 | 12.52075 | 15.41 | 19.61475 | 24.9545 | 31.347 | 38.142 | 44.78275 | 50.80375 | 55.80125 | 59.459 | 62.054 | 10.06725 | 12.1555 | 13.682 | 14.79825 | 15.866 | 16.77725 | 17.2585 | 17.33025 | 17.1325 | 16.7545 | 16.19075 | 15.37125 | 14.38375 | 13.30825 | 12.37275 | 11.4395 | 10.33075 | 9.17525 | 8.08625 | 7.13425 | 6.2865 | 5.564 | 4.97575 | 4.58275 | 4.33225 | 4.19125 | 4.08225 | 4.10975 | 4.459 | 5.31375 | 6.93025 | 9.54275 | 13.218 | 18.041 | 23.52275 | 29.21375 | 34.75225 | 39.6315 | 43.49125 | 46.414 | 6.15475 | 7.53925 | 8.6315 | 9.44575 | 10.2685 | 10.9595 | 11.3615 | 11.40075 | 11.2345 | 10.9265 | 10.485 | 9.86125 | 9.10425 | 8.298 | 7.6085 | 6.9345 | 6.154 | 5.36825 | 4.662 | 4.07325 | 3.55725 | 3.1415 | 2.8215 | 2.6205 | 2.4835 | 2.42325 | 2.37925 | 2.39825 | 2.582 | 3.04375 | 3.96225 | 5.59625 | 8.11025 | 11.7705 | 16.22075 | 21.097 | 26.0635 | 30.55525 | 34.27375 | 37.155 | 5.1405 | 6.34475 | 7.2685 | 7.943 | 8.664 | 9.26375 | 9.603 | 9.6535 | 9.508 | 9.2395 | 8.85825 | 8.29925 | 7.639 | 6.93375 | 6.324 | 5.7565 | 5.0945 | 4.43225 | 3.841 | 3.361 | 2.93875 | 2.6125 | 2.37275 | 2.21225 | 2.11575 | 2.07125 | 2.04675 | 2.06075 | 2.2065 | 2.565 | 3.29475 | 4.6265 | 6.74975 | 9.9745 | 14.029 | 18.58375 | 23.3395 | 27.68 | 31.31875 | 34.17275
5 | RNECM | Kayacion Navy E-CM | 反応 | Ｃ１００％(ﾆｯﾄ) | 綿 | 80℃×60min | 反応 |  |  | 0.1 | 0.3 | 1 | 3 | 6 | 8 | 49.094 | 50.962 | 51.65175 | 51.81175 | 52.1345 | 52.94775 | 53.6265 | 53.98625 | 54.2345 | 54.2915 | 54.151 | 53.5515 | 52.658 | 51.36025 | 50.38675 | 49.32125 | 47.58275 | 45.45775 | 43.1475 | 40.887 | 38.844 | 37.09625 | 35.5695 | 34.404 | 33.57075 | 33.15175 | 32.9665 | 33.3145 | 34.73875 | 37.7065 | 42.3875 | 48.556 | 55.66725 | 63.029 | 69.80225 | 75.4765 | 79.68925 | 82.77675 | 84.515 | 85.5595 | 36.25475 | 37.80425 | 37.84625 | 37.4285 | 37.395 | 37.9375 | 38.38425 | 38.55875 | 38.58275 | 38.4345 | 38.08425 | 37.28925 | 36.15275 | 34.73775 | 33.64275 | 32.489 | 30.759 | 28.721 | 26.61125 | 24.617 | 22.85125 | 21.3705 | 20.1155 | 19.1665 | 18.4965 | 18.16225 | 18.02425 | 18.3095 | 19.48125 | 21.93575 | 25.949 | 31.5885 | 38.586 | 46.69025 | 54.97875 | 62.69425 | 69.1875 | 74.365 | 77.92825 | 80.40175 | 21.607 | 22.74275 | 22.59025 | 22.0335 | 21.8865 | 22.24775 | 22.52475 | 22.59925 | 22.54125 | 22.35425 | 22.01725 | 21.34125 | 20.369 | 19.23125 | 18.3405 | 17.42025 | 16.10275 | 14.5855 | 13.07575 | 11.68725 | 10.5065 | 9.5595 | 8.79475 | 8.22475 | 7.839 | 7.649 | 7.58225 | 7.75525 | 8.45575 | 9.978 | 12.64425 | 16.7075 | 22.1795 | 29.1405 | 36.96025 | 45.042 | 52.8135 | 59.569 | 64.88225 | 68.91275 | 11.37275 | 12.02675 | 11.79625 | 11.286 | 11.1405 | 11.34275 | 11.508 | 11.564 | 11.49125 | 11.3495 | 11.11475 | 10.643 | 9.978 | 9.22375 | 8.63075 | 8.04075 | 7.2395 | 6.36125 | 5.52525 | 4.81975 | 4.2385 | 3.813 | 3.4895 | 3.25675 | 3.1035 | 3.03975 | 3.0225 | 3.104 | 3.40625 | 4.0845 | 5.403 | 7.689 | 11.21825 | 16.34425 | 22.686 | 29.77225 | 37.2725 | 44.309 | 50.42775 | 55.4495 | 7.25975 | 7.56725 | 7.33575 | 6.884 | 6.76375 | 6.87925 | 6.985 | 7.0275 | 6.9735 | 6.8825 | 6.738 | 6.424 | 5.97425 | 5.46275 | 5.0685 | 4.69775 | 4.203 | 3.668 | 3.1905 | 2.8035 | 2.49675 | 2.286 | 2.134 | 2.04 | 1.9655 | 1.953 | 1.9565 | 2.00825 | 2.1715 | 2.52325 | 3.23375 | 4.5905 | 6.899 | 10.671 | 15.7675 | 21.86225 | 28.7245 | 35.41325 | 41.6025 | 46.9245 | 6.13675 | 6.326 | 6.09825 | 5.6585 | 5.555 | 5.6245 | 5.71125 | 5.7405 | 5.70225 | 5.6285 | 5.5165 | 5.26275 | 4.88575 | 4.474 | 4.15025 | 3.85625 | 3.4515 | 3.0255 | 2.653 | 2.35575 | 2.11975 | 1.9625 | 1.85475 | 1.7845 | 1.7375 | 1.7295 | 1.74375 | 1.78425 | 1.9145 | 2.179 | 2.7335 | 3.7985 | 5.69775 | 8.972 | 13.59375 | 19.35125 | 26.053 | 32.72575 | 39.04775 | 44.583
1 | RYELEC | Kayacion Yellow E-LE conc | 反応 | Ｃ１００％(ﾆｯﾄ) | 綿 | 80℃×60min | 反応 |  |  | 0.1 | 0.3 | 1 | 3 | 6 | 8 | 37.00475 | 35.03275 | 33.957 | 33.06925 | 32.236 | 31.36925 | 30.705 | 30.47 | 30.7395 | 31.36075 | 32.229 | 33.3325 | 34.76225 | 36.748 | 39.45825 | 43.10425 | 47.98625 | 54.13 | 61.387 | 68.84575 | 75.58275 | 81.1515 | 85.197 | 87.725 | 89.2065 | 90.0605 | 90.595 | 90.96375 | 91.29 | 91.6295 | 91.90225 | 92.104 | 92.27225 | 92.42225 | 92.46325 | 92.566 | 92.60825 | 92.651 | 92.4975 | 92.07925 | 23.50375 | 21.47625 | 20.33125 | 19.45875 | 18.6855 | 17.89925 | 17.33875 | 17.15525 | 17.3415 | 17.82325 | 18.503 | 19.374 | 20.52225 | 22.16525 | 24.4745 | 27.6955 | 32.201 | 38.27125 | 46.0565 | 54.943 | 63.91475 | 72.105 | 78.65875 | 83.1785 | 86.09175 | 87.81 | 88.90675 | 89.65725 | 90.28975 | 90.851 | 91.3085 | 91.669 | 91.96175 | 92.20125 | 92.30525 | 92.47925 | 92.548 | 92.6185 | 92.484 | 92.0325 | 11.4615 | 9.8215 | 8.9155 | 8.2165 | 7.72175 | 7.2555 | 6.9475 | 6.8555 | 6.96575 | 7.25025 | 7.65475 | 8.1665 | 8.87025 | 9.90975 | 11.44675 | 13.717 | 17.10225 | 21.976 | 28.6985 | 37.14875 | 46.82025 | 56.8495 | 65.948 | 72.98075 | 78.018 | 81.17625 | 83.35275 | 84.96275 | 86.3045 | 87.49 | 88.49875 | 89.3235 | 89.996 | 90.555 | 90.9235 | 91.26825 | 91.532 | 91.71225 | 91.675 | 91.25225 | 5.5705 | 4.374 | 3.78275 | 3.325 | 3.10075 | 2.9015 | 2.78775 | 2.76275 | 2.81 | 2.928 | 3.0965 | 3.3185 | 3.62625 | 4.11525 | 4.87975 | 6.112 | 8.128 | 11.36475 | 16.32 | 23.17325 | 31.67025 | 41.4315 | 51.4285 | 60.06 | 66.84825 | 71.338 | 74.537 | 76.999 | 79.13725 | 81.1025 | 82.8865 | 84.4285 | 85.75525 | 86.8705 | 87.69875 | 88.4235 | 89.01325 | 89.4755 | 89.68625 | 89.4745 | 3.9415 | 3.02225 | 2.515 | 2.154 | 2.034 | 1.91925 | 1.8595 | 1.865 | 1.88375 | 1.95 | 2.0375 | 2.15025 | 2.3115 | 2.5795 | 3.014 | 3.755 | 5.04675 | 7.314 | 11.1355 | 16.88 | 24.4735 | 33.63225 | 43.49375 | 52.54425 | 59.979 | 65.03125 | 68.68075 | 71.54025 | 74.08025 | 76.4735 | 78.751 | 80.79875 | 82.592 | 84.126 | 85.308 | 86.30925 | 87.14325 | 87.7965 | 88.196 | 88.141 | 3.7285 | 2.81475 | 2.323 | 2.01475 | 1.89625 | 1.7915 | 1.75725 | 1.75475 | 1.7785 | 1.8335 | 1.9085 | 2.0115 | 2.1535 | 2.3795 | 2.75325 | 3.40775 | 4.56825 | 6.64075 | 10.22125 | 15.721 | 23.114 | 32.1035 | 41.8405 | 50.827 | 58.25325 | 63.29625 | 66.94925 | 69.8375 | 72.42525 | 74.934 | 77.3475 | 79.55525 | 81.485 | 83.1575 | 84.45825 | 85.537 | 86.4575 | 87.162 | 87.6255 | 87.622
2 | RMGELEC | Kayacion Magenta E-LE conc | 反応 | Ｃ１００％(ﾆｯﾄ) | 綿 | 80℃×60min | 反応 |  |  | 0.1 | 0.3 | 1 | 3 | 6 | 8 | 46.04925 | 46.9995 | 47.68825 | 48.963 | 50.9515 | 53.31325 | 55.36825 | 56.782 | 56.8595 | 54.6215 | 50.557 | 45.84825 | 41.27375 | 37.7315 | 34.60175 | 31.591 | 29.89525 | 29.73225 | 29.495 | 28.8975 | 30.04775 | 35.41175 | 45.5405 | 58.10075 | 70.373 | 78.9905 | 84.38075 | 87.331 | 88.887 | 89.785 | 90.35475 | 90.7495 | 91.05875 | 91.34825 | 91.54175 | 91.79825 | 91.95375 | 92.1005 | 92.05375 | 91.77175 | 30.47875 | 30.99775 | 31.40275 | 32.363 | 34.116 | 36.30025 | 38.2025 | 39.44075 | 39.315 | 36.86475 | 32.8085 | 28.408 | 24.4175 | 21.42725 | 18.9085 | 16.6105 | 15.36075 | 15.217 | 15.036 | 14.657 | 15.57525 | 19.6735 | 28.07675 | 40.136 | 54.52875 | 66.797 | 75.9125 | 81.7155 | 85.08 | 86.99925 | 88.14825 | 88.90025 | 89.46275 | 89.971 | 90.34625 | 90.7115 | 91.015 | 91.236 | 91.24325 | 90.933 | 17.05525 | 17.17775 | 17.2805 | 17.87775 | 19.2325 | 20.9725 | 22.50975 | 23.50975 | 23.34925 | 21.26675 | 17.929 | 14.4665 | 11.5215 | 9.456 | 7.8275 | 6.4735 | 5.77675 | 5.693 | 5.59625 | 5.3955 | 5.9005 | 8.32225 | 14.13525 | 23.87575 | 37.29975 | 50.95325 | 63.222 | 72.456 | 78.52825 | 82.23175 | 84.47525 | 85.92125 | 86.99075 | 87.869 | 88.577 | 89.209 | 89.76125 | 90.17975 | 90.333 | 90.085 | 8.72275 | 8.59325 | 8.52775 | 8.81525 | 9.704 | 10.89925 | 11.975 | 12.67475 | 12.534 | 11.042 | 8.76825 | 6.6085 | 4.9465 | 3.9055 | 3.16175 | 2.617 | 2.36425 | 2.3405 | 2.31075 | 2.2675 | 2.4565 | 3.4165 | 6.321 | 12.6105 | 23.2535 | 35.73925 | 48.7685 | 60.17475 | 68.6585 | 74.24875 | 77.78625 | 80.1095 | 81.83975 | 83.289 | 84.5005 | 85.61025 | 86.59125 | 87.39 | 87.88 | 87.90575 | 5.7995 | 5.55375 | 5.3665 | 5.48525 | 6.09875 | 6.89375 | 7.68175 | 8.22775 | 8.13975 | 7.05675 | 5.4395 | 3.987 | 2.9785 | 2.38275 | 1.99925 | 1.751 | 1.64525 | 1.642 | 1.64125 | 1.629 | 1.73875 | 2.21125 | 3.82625 | 8.0965 | 16.779 | 28.16975 | 40.94125 | 53.03275 | 62.7015 | 69.408 | 73.74625 | 76.60025 | 78.69525 | 80.44675 | 81.9205 | 83.28025 | 84.49925 | 85.5055 | 86.197 | 86.391 | 5.37675 | 5.03175 | 4.8975 | 4.95075 | 5.51525 | 6.234 | 6.94475 | 7.4505 | 7.382 | 6.39125 | 4.91325 | 3.6185 | 2.70825 | 2.191 | 1.86175 | 1.65675 | 1.56275 | 1.56575 | 1.56975 | 1.567 | 1.663 | 2.07625 | 3.50975 | 7.457 | 15.735 | 26.82225 | 39.3705 | 51.2805 | 60.7445 | 67.2135 | 71.3385 | 74.0915 | 76.1725 | 77.99425 | 79.60075 | 81.10125 | 82.5065 | 83.68575 | 84.5485 | 84.90175
3 | RRELEC | Kayacion Red E-LE conc | 反応 | Ｃ１００％(ﾆｯﾄ) | 綿 | 80℃×60min | 反応 |  |  | 0.1 | 0.3 | 1 | 3 | 6 | 8 | 39.32075 | 40.8585 | 42.64625 | 44.666 | 46.1955 | 47.52425 | 48.62025 | 49.41275 | 50.0215 | 49.009 | 45.70425 | 41.28675 | 36.72125 | 33.1205 | 30.151 | 27.244 | 25.24075 | 24.72975 | 24.638 | 24.10525 | 24.46975 | 27.952 | 36.00725 | 48.06075 | 62.2105 | 73.87825 | 82.166 | 87.12875 | 89.755 | 91.07375 | 91.7485 | 92.0925 | 92.31775 | 92.473 | 92.51725 | 92.62025 | 92.648 | 92.6795 | 92.526 | 92.13025 | 24.999 | 26.04125 | 27.4685 | 29.17325 | 30.447 | 31.5825 | 32.511 | 33.1435 | 33.63075 | 32.58775 | 29.48075 | 25.47875 | 21.55075 | 18.56875 | 16.20175 | 14.01375 | 12.55025 | 12.17075 | 12.0965 | 11.7305 | 12.0125 | 14.53875 | 20.8515 | 31.4 | 45.874 | 60.148 | 72.26475 | 80.833 | 86.144 | 89.12525 | 90.6805 | 91.48225 | 91.94375 | 92.246 | 92.371 | 92.515 | 92.5795 | 92.62325 | 92.45725 | 91.9855 | 13.0445 | 13.5105 | 14.409 | 15.61525 | 16.562 | 17.40775 | 18.1335 | 18.628 | 18.9625 | 18.11075 | 15.69775 | 12.7485 | 10.03725 | 8.12175 | 6.732 | 5.53625 | 4.79625 | 4.6085 | 4.58025 | 4.413 | 4.55175 | 5.81825 | 9.514 | 16.95575 | 29.01925 | 43.06625 | 57.516 | 69.74025 | 78.5135 | 84.149 | 87.501 | 89.393 | 90.52 | 91.22675 | 91.6215 | 91.93725 | 92.1405 | 92.26325 | 92.1545 | 91.67 | 6.70425 | 6.6875 | 7.07375 | 7.7605 | 8.377 | 8.94625 | 9.4375 | 9.77625 | 9.987 | 9.39925 | 7.7745 | 5.9395 | 4.42225 | 3.46125 | 2.834 | 2.36375 | 2.1055 | 2.0465 | 2.0465 | 2.01575 | 2.08625 | 2.579 | 4.2665 | 8.66425 | 17.68125 | 29.84 | 43.89 | 57.598 | 68.9185 | 77.0615 | 82.44275 | 85.84075 | 88.005 | 89.4015 | 90.267 | 90.91425 | 91.359 | 91.658 | 91.6735 | 91.26775 | 4.78075 | 4.583 | 4.75425 | 5.137 | 5.5795 | 5.94725 | 6.29225 | 6.5345 | 6.687 | 6.2615 | 5.116 | 3.8645 | 2.89175 | 2.314 | 1.96 | 1.723 | 1.613 | 1.59475 | 1.609 | 1.61025 | 1.6705 | 1.9455 | 2.903 | 5.76625 | 12.635 | 23.0695 | 36.13375 | 49.83875 | 62.13 | 71.64225 | 78.29525 | 82.70025 | 85.612 | 87.59025 | 88.85675 | 89.767 | 90.4435 | 90.87675 | 91.02275 | 90.694 | 4.32075 | 4.0475 | 4.14825 | 4.44675 | 4.817 | 5.139 | 5.42075 | 5.63775 | 5.755 | 5.38 | 4.397 | 3.34625 | 2.542 | 2.0765 | 1.796 | 1.6265 | 1.553 | 1.55575 | 1.5825 | 1.59775 | 1.671 | 1.90075 | 2.66325 | 4.96375 | 10.7975 | 20.17675 | 32.4145 | 45.7385 | 58.17175 | 68.20425 | 75.448 | 80.364 | 83.65775 | 85.928 | 87.42025 | 88.5135 | 89.31825 | 89.87675 | 90.12675 | 89.8815
4 | RBELEC | Kayacion Blue E-LE conc | 反応 | Ｃ１００％(ﾆｯﾄ) | 綿 | 80℃×60min | 反応 |  |  | 0.1 | 0.3 | 1 | 3 | 6 | 8 | 50.8205 | 54.1115 | 55.90925 | 57.1505 | 58.3365 | 59.58325 | 60.4395 | 60.87925 | 61.05375 | 60.9435 | 60.5385 | 59.82425 | 58.73075 | 57.3935 | 56.251 | 55.022 | 53.29125 | 51.212 | 48.99075 | 46.81225 | 44.771 | 42.88025 | 41.14725 | 39.79875 | 38.8765 | 38.3585 | 38.019 | 38.15925 | 39.41825 | 42.2425 | 46.762 | 52.68675 | 59.337 | 66.119 | 72.10175 | 77.01975 | 80.88975 | 83.672 | 85.535 | 86.61475 | 36.728 | 40.087 | 41.74225 | 42.688 | 43.67025 | 44.7415 | 45.43325 | 45.66175 | 45.5925 | 45.2715 | 44.651 | 43.71075 | 42.3845 | 40.8795 | 39.589 | 38.2575 | 36.466 | 34.37975 | 32.224 | 30.18475 | 28.3195 | 26.6235 | 25.09575 | 23.9345 | 23.152 | 22.70725 | 22.42725 | 22.5645 | 23.645 | 26.08625 | 30.14725 | 35.78 | 42.56225 | 50.158 | 57.516 | 64.102 | 69.70225 | 74.00475 | 77.184 | 79.303 | 21.387 | 24.1495 | 25.41325 | 26.041 | 26.73925 | 27.544 | 28.01575 | 28.1155 | 27.94925 | 27.577 | 26.9705 | 26.09375 | 24.89525 | 23.58825 | 22.48425 | 21.36825 | 19.91475 | 18.247 | 16.5825 | 15.0365 | 13.6765 | 12.479 | 11.43575 | 10.66375 | 10.1545 | 9.8735 | 9.6925 | 9.79 | 10.51025 | 12.1675 | 15.08525 | 19.4385 | 25.04925 | 31.90575 | 39.1825 | 46.33475 | 53.11825 | 58.7715 | 63.32125 | 66.6115 | 11.31 | 13.1795 | 14.10475 | 14.55275 | 15.07475 | 15.67275 | 16.00175 | 16.03725 | 15.88125 | 15.5625 | 15.08675 | 14.41475 | 13.50675 | 12.53425 | 11.71925 | 10.925 | 9.91 | 8.793 | 7.711 | 6.77225 | 5.97975 | 5.31475 | 4.76825 | 4.38175 | 4.1445 | 4.01625 | 3.941 | 3.9975 | 4.3415 | 5.18325 | 6.8145 | 9.5355 | 13.47775 | 18.8105 | 24.88625 | 31.21675 | 37.64225 | 43.36975 | 48.3205 | 52.203 | 7.00875 | 8.2915 | 8.95825 | 9.22075 | 9.6135 | 10.035 | 10.2815 | 10.2975 | 10.1565 | 9.9145 | 9.5595 | 9.04375 | 8.37975 | 7.67025 | 7.09 | 6.53675 | 5.85425 | 5.1115 | 4.42525 | 3.85575 | 3.3955 | 3.02125 | 2.736 | 2.53975 | 2.42175 | 2.36625 | 2.33875 | 2.3725 | 2.551 | 2.99775 | 3.91625 | 5.589 | 8.27725 | 12.33025 | 17.35025 | 22.9085 | 28.814 | 34.251 | 39.16975 | 43.18525 | 6.11825 | 7.212 | 7.8265 | 8.024 | 8.38825 | 8.74175 | 8.952 | 8.97725 | 8.84175 | 8.62325 | 8.31575 | 7.86375 | 7.27175 | 6.64975 | 6.132 | 5.65275 | 5.04925 | 4.4045 | 3.82025 | 3.339 | 2.94275 | 2.63575 | 2.40875 | 2.2525 | 2.155 | 2.11625 | 2.098 | 2.1245 | 2.2795 | 2.63375 | 3.375 | 4.7785 | 7.09175 | 10.68725 | 15.2565 | 20.4185 | 25.97775 | 31.14575 | 35.8775 | 39.84125
5 | RMRELEC | Kayacion Marine E-LE conc | 反応 | Ｃ１００％(ﾆｯﾄ) | 綿 | 80℃×60min | 反応 |  |  | 0.1 | 0.3 | 1 | 3 | 6 | 8 | 51.65575 | 52.53825 | 51.6855 | 50.589 | 50.20225 | 50.6535 | 51.05325 | 51.29325 | 51.4225 | 51.522 | 51.53975 | 51.32075 | 50.72175 | 49.866 | 49.39325 | 48.80325 | 47.13125 | 44.578 | 41.758 | 39.0865 | 36.64525 | 34.4455 | 32.49575 | 31.004 | 30.013 | 29.5625 | 29.4395 | 29.82275 | 31.2055 | 34.007 | 38.45825 | 44.482 | 51.56325 | 59.3695 | 66.89225 | 73.65125 | 79.51375 | 84.03875 | 87.2985 | 89.32075 | 37.794 | 38.34175 | 36.99975 | 35.4255 | 34.75525 | 34.97125 | 35.207 | 35.29625 | 35.2985 | 35.29475 | 35.22975 | 34.956 | 34.3125 | 33.46525 | 32.9565 | 32.36125 | 30.77975 | 28.4375 | 25.93975 | 23.6325 | 21.59425 | 19.79075 | 18.23625 | 17.07725 | 16.31225 | 15.967 | 15.88225 | 16.199 | 17.2845 | 19.52275 | 23.19825 | 28.411 | 34.9565 | 42.87625 | 51.32 | 59.75125 | 67.91525 | 74.8235 | 80.53375 | 84.8185 | 23.182 | 23.56475 | 22.27 | 20.77775 | 20.10075 | 20.179 | 20.282 | 20.301 | 20.2425 | 20.19675 | 20.11025 | 19.86775 | 19.3295 | 18.64675 | 18.22725 | 17.75975 | 16.53925 | 14.7735 | 12.9545 | 11.36025 | 9.989 | 8.84875 | 7.9075 | 7.23725 | 6.79675 | 6.61575 | 6.57375 | 6.7545 | 7.37525 | 8.691 | 11.03375 | 14.689 | 19.6825 | 26.28175 | 33.9785 | 42.4745 | 51.77475 | 60.63525 | 68.918 | 75.98675 | 12.45975 | 12.562 | 11.56825 | 10.4115 | 9.9315 | 9.9245 | 9.986 | 9.9855 | 9.9195 | 9.88275 | 9.83175 | 9.6695 | 9.31275 | 8.86125 | 8.5825 | 8.2865 | 7.53325 | 6.486 | 5.47625 | 4.64225 | 3.9885 | 3.47325 | 3.09275 | 2.82775 | 2.66775 | 2.60625 | 2.6065 | 2.68325 | 2.9285 | 3.47325 | 4.5535 | 6.48375 | 9.5495 | 14.24775 | 20.33575 | 27.585 | 36.288 | 45.3435 | 54.95425 | 64.195 | 8.29375 | 8.27925 | 7.47025 | 6.5835 | 6.23125 | 6.21275 | 6.24 | 6.238 | 6.1895 | 6.1675 | 6.149 | 6.0445 | 5.79825 | 5.49675 | 5.2965 | 5.09075 | 4.60025 | 3.936 | 3.322 | 2.8455 | 2.47725 | 2.2125 | 2.02325 | 1.9055 | 1.836 | 1.8235 | 1.841 | 1.88825 | 2.0265 | 2.31325 | 2.8945 | 4.028 | 6.0045 | 9.41625 | 14.263 | 20.47375 | 28.332 | 36.8045 | 46.3235 | 56.0795 | 7.33375 | 7.2985 | 6.52375 | 5.70825 | 5.3905 | 5.3555 | 5.37375 | 5.389 | 5.345 | 5.3215 | 5.3125 | 5.216 | 5.0115 | 4.74325 | 4.571 | 4.39275 | 3.9725 | 3.40025 | 2.8805 | 2.48325 | 2.17975 | 1.9645 | 1.82375 | 1.7375 | 1.688 | 1.67875 | 1.70125 | 1.7435 | 1.8625 | 2.09625 | 2.566 | 3.512 | 5.21725 | 8.2935 | 12.81425 | 18.76525 | 26.45375 | 34.83775 | 44.35825 | 54.241
1 | RLECG | Kayacion Lemon E-CG | 反応 | Ｃ１００％(ﾆｯﾄ) | 綿 | 80℃×60min | 反応 |  |  | 0.1 | 0.3 | 1 | 3 | 6 | 8 | 54.30575 | 50.3335 | 46.31375 | 42.4225 | 38.97075 | 36.26225 | 34.55675 | 34.00475 | 34.8795 | 37.138 | 41.23 | 47.3695 | 55.87075 | 65.2735 | 73.921 | 80.15275 | 83.909 | 86.12925 | 87.43525 | 88.17475 | 88.7245 | 89.0635 | 89.284 | 89.49525 | 89.53725 | 89.60325 | 89.67275 | 89.7685 | 89.97275 | 90.2015 | 90.333 | 90.40175 | 90.58075 | 90.8315 | 91.188 | 91.49175 | 91.61025 | 91.74875 | 91.585 | 91.29275 | 41.54425 | 35.88075 | 30.951 | 26.785 | 23.4815 | 21.01575 | 19.54125 | 19.1125 | 19.80525 | 21.68625 | 25.17725 | 30.76425 | 39.125 | 49.79225 | 61.3145 | 71.05675 | 77.896 | 82.31175 | 85.08275 | 86.7495 | 87.8645 | 88.555 | 89.014 | 89.3975 | 89.60175 | 89.7725 | 89.917 | 90.1 | 90.41075 | 90.7925 | 91.15075 | 91.438 | 91.6975 | 91.8865 | 92.07225 | 92.233 | 92.29125 | 92.34175 | 92.1335 | 91.713 | 26.656 | 20.96125 | 16.48825 | 13.08 | 10.6465 | 9.00675 | 8.0735 | 7.8355 | 8.27275 | 9.46625 | 11.8205 | 15.94 | 22.72 | 32.412 | 44.32375 | 56.216 | 66.06225 | 73.3185 | 78.454 | 81.938 | 84.36625 | 85.99325 | 87.1205 | 87.94075 | 88.4775 | 88.8855 | 89.20325 | 89.5385 | 89.98075 | 90.47075 | 90.91575 | 91.24325 | 91.553 | 91.77125 | 91.99675 | 92.23275 | 92.258 | 92.359 | 92.11775 | 91.63 | 14.48325 | 10.11025 | 7.042 | 5.076 | 3.89425 | 3.20375 | 2.855 | 2.8035 | 2.9875 | 3.4735 | 4.517 | 6.67525 | 10.8975 | 18.0445 | 28.10925 | 39.55025 | 50.58 | 59.95725 | 67.4155 | 73.0555 | 77.2795 | 80.36975 | 82.64575 | 84.295 | 85.48925 | 86.39525 | 87.10175 | 87.71025 | 88.3685 | 89.011 | 89.593 | 90.0765 | 90.51925 | 90.85475 | 91.19675 | 91.55475 | 91.6485 | 91.8345 | 91.64225 | 91.17575 | 9.88 | 6.46475 | 4.2675 | 2.996 | 2.37025 | 2.0195 | 1.87075 | 1.8785 | 1.9875 | 2.24375 | 2.78475 | 4.04225 | 6.84975 | 12.25925 | 20.776 | 31.18575 | 41.891 | 51.67175 | 60.00375 | 66.676 | 71.94025 | 75.905 | 78.843 | 81.007 | 82.5805 | 83.7525 | 84.701 | 85.53275 | 86.3995 | 87.27925 | 88.095 | 88.81625 | 89.49075 | 90.04625 | 90.60325 | 91.086 | 91.33525 | 91.572 | 91.43875 | 90.9945 | 8.652 | 5.57775 | 3.6525 | 2.5615 | 2.05575 | 1.79625 | 1.69375 | 1.7195 | 1.8185 | 2.013 | 2.44075 | 3.467 | 5.853 | 10.66925 | 18.564 | 28.54225 | 39.055 | 48.9265 | 57.5485 | 64.598 | 70.2435 | 74.52725 | 77.688 | 79.98 | 81.59975 | 82.7905 | 83.7385 | 84.5545 | 85.3815 | 86.21375 | 86.99625 | 87.6815 | 88.35175 | 88.96175 | 89.602 | 90.1545 | 90.48025 | 90.767 | 90.676 | 90.27175
2 | RTCG | Kayacion Turquoise E-CG | 反応 | Ｃ１００％(ﾆｯﾄ) | 綿 | 80℃×60min | 反応 |  |  | 0.1 | 0.3 | 1 | 3 | 6 | 8 | 30.7545 | 35.8975 | 42.2815 | 49.14625 | 55.825 | 61.32425 | 65.366 | 69.16175 | 73.39925 | 75.83525 | 77.60925 | 79.238 | 79.84975 | 79.48375 | 78.56825 | 76.8535 | 74.18525 | 70.82875 | 66.56775 | 61.1275 | 55.5645 | 50.79225 | 46.61175 | 41.85 | 36.07625 | 33.67725 | 33.3195 | 32.68675 | 31.824 | 29.02275 | 23.4215 | 19.4895 | 19.306 | 24.72875 | 35.55025 | 47.1935 | 56.5595 | 63.592 | 68.97425 | 73.295 | 18.4435 | 22.6405 | 28.32225 | 35.03075 | 42.192 | 48.50375 | 53.39175 | 58.2995 | 64.29475 | 67.74775 | 70.28625 | 72.806 | 73.35775 | 72.3545 | 70.4635 | 67.4415 | 63.3185 | 58.543 | 52.9565 | 46.46075 | 40.32075 | 35.3955 | 31.3365 | 26.98275 | 21.98925 | 19.89275 | 19.4525 | 18.89925 | 18.241 | 16.09075 | 11.949 | 9.25925 | 9.15375 | 12.92825 | 21.31325 | 31.466 | 40.75025 | 48.37425 | 54.88875 | 60.5045 | 8.79475 | 11.21775 | 15.2685 | 20.6145 | 26.87575 | 32.7775 | 37.63575 | 42.919 | 49.85625 | 54.20075 | 57.4095 | 60.788 | 61.22725 | 59.519 | 56.584 | 52.42975 | 47.303 | 41.8295 | 36.01625 | 29.86925 | 24.3625 | 20.089 | 16.77875 | 13.52775 | 10.13125 | 8.6855 | 8.2815 | 7.93125 | 7.598 | 6.5015 | 4.508 | 3.3755 | 3.37275 | 5.16025 | 9.8825 | 16.729 | 23.929 | 30.417 | 36.5995 | 42.44725 | 4.388 | 5.28775 | 7.41925 | 10.8615 | 15.56175 | 20.447 | 24.72275 | 29.5115 | 36.086 | 40.484 | 43.69075 | 47.14425 | 47.4345 | 45.35625 | 42.02525 | 37.666 | 32.6245 | 27.5225 | 22.4055 | 17.3305 | 13.01325 | 9.85075 | 7.634 | 5.776 | 4.11175 | 3.42975 | 3.199 | 3.06375 | 2.95775 | 2.61625 | 2.00375 | 1.713 | 1.74925 | 2.36 | 4.20075 | 7.47125 | 11.78 | 16.291 | 21.148 | 26.145 | 3.163 | 3.4775 | 4.65475 | 7.01625 | 10.5975 | 14.6735 | 18.4355 | 22.796 | 28.89875 | 33.1065 | 36.1475 | 39.462 | 39.656 | 37.479 | 34.1195 | 29.8805 | 25.13425 | 20.45 | 15.91775 | 11.6875 | 8.29225 | 5.96075 | 4.457 | 3.3215 | 2.4285 | 2.0865 | 1.96775 | 1.912 | 1.87175 | 1.74 | 1.489 | 1.4075 | 1.46925 | 1.7765 | 2.66625 | 4.4215 | 7.1065 | 10.25275 | 14.02125 | 18.19825 | 3.03725 | 3.2355 | 4.31925 | 6.48175 | 9.84725 | 13.7105 | 17.33575 | 21.565 | 27.4815 | 31.562 | 34.516 | 37.7235 | 37.856 | 35.6945 | 32.38625 | 28.2535 | 23.6655 | 19.148 | 14.82425 | 10.8165 | 7.62525 | 5.45975 | 4.0745 | 3.04925 | 2.25775 | 1.963 | 1.8535 | 1.808 | 1.77375 | 1.657 | 1.44375 | 1.387 | 1.453 | 1.72475 | 2.50725 | 4.05275 | 6.46175 | 9.34625 | 12.86225 | 16.8225
END
一覧表・グラフ
一覧表（全銘柄）

## 一覧・グラフ
Kayacion Yellow E-SN4G |  |  |  | RYESN4G
| 濃度１ | 濃度2 | 濃度3 | 濃度4 | 濃度5 | 濃度6
波長 | 0.1 | 0.3 | 1 | 3 | 6 | 8
360 | 32.6475 | 21.092 | 10.53275 | 5.8495 | 4.51075 | 4.313
370 | 31.3235 | 19.674 | 9.224 | 4.74225 | 3.478 | 3.3035
380 | 31.73875 | 19.72925 | 9.0505 | 4.32225 | 3.0245 | 2.8085
390 | 33.01575 | 20.60425 | 9.44625 | 4.3425 | 2.8895 | 2.688
400 | 34.54825 | 21.7705 | 10.1735 | 4.6435 | 3.039 | 2.835
410 | 36.369 | 23.17775 | 11.101 | 5.077 | 3.2505 | 3.0065
420 | 38.31475 | 24.62725 | 12.0195 | 5.49775 | 3.4705 | 3.194
430 | 39.82225 | 25.80575 | 12.79575 | 5.9095 | 3.70575 | 3.431
440 | 41.4315 | 27.10675 | 13.69 | 6.38825 | 4.00125 | 3.6705
450 | 43.53425 | 28.91325 | 14.99925 | 7.1365 | 4.45425 | 4.089
460 | 46.489 | 31.596 | 17.029 | 8.3575 | 5.233 | 4.8
470 | 50.3395 | 35.29425 | 19.98225 | 10.277 | 6.53275 | 6.0145
480 | 55.237 | 40.29325 | 24.20775 | 13.2635 | 8.67475 | 8.0115
490 | 61.154 | 47.2485 | 30.481 | 18.06425 | 12.3675 | 11.502
500 | 67.862 | 56.388 | 39.65075 | 25.74525 | 18.699 | 17.566
510 | 73.80625 | 66.37325 | 51.324 | 36.50825 | 28.15775 | 26.67
520 | 80.02672 | 74.90925 | 63.52575 | 49.51475 | 40.296 | 38.37
530 | 84.09315 | 80.58925 | 73.45025 | 62.11225 | 53.069 | 50.737
540 | 86.10682 | 83.7595 | 79.89075 | 71.7485 | 63.794 | 61.2965
550 | 87.49587 | 85.35925 | 83.39775 | 77.68425 | 71.05725 | 68.6115
560 | 88.29058 | 86.65012 | 85.3195 | 81.1755 | 75.62725 | 73.3425
570 | 89.08812 | 88.05044 | 86.5355 | 83.332 | 78.64875 | 76.4855
580 | 89.25041 | 88.31025 | 87.38675 | 84.807 | 80.84175 | 78.7585
590 | 89.28694 | 88.6511 | 88.04775 | 85.9335 | 82.571 | 80.5465
600 | 89.35024 | 88.70984 | 88.505 | 86.79125 | 83.99075 | 82.032
610 | 89.41068 | 89.11024 | 88.85925 | 87.4385 | 85.114 | 83.2145
620 | 89.44892 | 89.31054 | 89.171 | 88.005 | 86.047 | 84.211
630 | 89.45302 | 89.50224 | 89.429 | 88.4605 | 86.80625 | 85.036
640 | 89.84967 | 89.81036 | 89.70325 | 88.89875 | 87.493 | 85.802 | 0.01 | 0.03 | 0.1 | 0.3 | 1 | 3
650 | 90.51905 | 90.14282 | 89.9745 | 89.32375 | 88.0985 | 86.4575 | 0.01 | 0.03 | 0.1 | 0.3 | 1 | 3
660 | 90.21089 | 90.21023 | 90.187 | 89.65675 | 88.5925 | 87.025 | 0.01 | 0.03 | 0.1 | 0.3 | 1 | 3
670 | 90.44697 | 90.42804 | 90.3365 | 89.9475 | 89.0055 | 87.4965
680 | 90.51011 | 90.49115 | 90.48825 | 90.195 | 89.33925 | 87.894 | 0.01 | 0.03 | 0.1 | 0.3 | 1 | 3
690 | 90.84359 | 90.8 | 90.74925 | 90.49725 | 89.73225 | 88.359
700 | 90.97805 | 90.95105 | 90.934 | 90.71425 | 90.00675 | 88.7175
710 | 91.12082 | 91.09 | 91.081 | 90.88675 | 90.269 | 89.029 | 0.01 | 0.03 | 0.1 | 0.3 | 1 | 3
720 | 91.30584 | 91.28063 | 91.2485 | 91.08175 | 90.49525 | 89.3285 | 0.01 | 0.03 | 0.1 | 0.3 | 1 | 3
730 | 91.30058 | 91.29711 | 91.28875 | 91.14 | 90.6225 | 89.5035
740 | 91.19825 | 91.19045 | 91.1775 | 91.04775 | 90.56675 | 89.4965
750 | 90.71362 | 90.70045 | 90.66925 | 90.54075 | 90.11 | 89.0725
K/S(max) | 0.6199926 | 1.405538 | 3.965597 | 9.790957 | 15.46798 | 16.65086