## ファイル仕様
ＣＣＭ基礎データ仕様
染料種属 | 直接染料 | 分類上の種属を表します。
素材名 | 綿（100% Knit） | 使用素材の名称・形態等を表します。
素材分類 | 綿 | 使用素材の管理上の分類を表します。
混率 | 100% | 使用素材の混率を表します。
染色条件 | 130℃×40分 浸染 | 染色時の条件（染色方法・温度・時間など）を表します。
染方分類 | 直接 | 染色方法の管理上の分類を表します。
染色濃度単位 | ％ｏ．W．Ｆ
測色条件
測色機 | マクベス ＣＯＬＯＲ－ＥＹＥ７０００
測定面積 | ２５．５ｍｍΦ
測定モード | ＳＣＩ ＵＶ－ＩＮ
Ｅｘｃｅｌファイル仕様
列 | 項 目 | 内 容
1 | 管理番号 | データ作成時の弊社の管理番号です。
2 | 略称 | 弊社の規定に基づいた短縮名称を表します。
3 | 染料名 | 染料のフルネームを表します。なお冠称は省略名を使用しています。
4 | 染料種属 | 分類上の種属を表します。
5 | 素材名 | 使用素材の名称・形態・混率等を表します。
6 | 素材分類 | 使用素材の管理上の分類を表します。
7 | 染色条件 | 染色時の条件（染色方法・温度・時間など）を表します。
8 | 染法分類 | 染色方法の管理上の分類を表します。
9 | ｄｕｍｍｙ1 | 未使用
10 | ｄｕｍｍｙ2 | 未使用
11～16 | 濃度（１～６） | Max６段階。0またはブランクの場合以降の反射率データ無し。
17～56 | 反射率（１） | 第１濃度の反射率１０１～１４０（３６０～７５０ｎｍ １０ｎｍ毎）
57～96 | 反射率（２） | 第２濃度の反射率２０１～２４０（３６０～７５０ｎｍ １０ｎｍ毎）
97～136 | 反射率（３） | 第３濃度の反射率３０１～３４０（３６０～７５０ｎｍ １０ｎｍ毎）
137～176 | 反射率（４） | 第４濃度の反射率４０１～４４０（３６０～７５０ｎｍ １０ｎｍ毎）
177～216 | 反射率（５） | 第５濃度の反射率５０１～５４０（３６０～７５０ｎｍ １０ｎｍ毎）
217～256 | 反射率（６） | 第６濃度の反射率６０１～６４０（３６０～７５０ｎｍ １０ｎｍ毎）

## 基礎ﾃﾞｰﾀ
管理番号 | 略号 | 名称 | 染料種属 | 素材 | 素材分類 | 染色方法 | 染法分類 | dummy1 | dummy2 | 濃度１ | 濃度2 | 濃度3 | 濃度4 | 濃度5 | 濃度6 | 反射率101 | 反射率102 | 反射率103 | 反射率104 | 反射率105 | 反射率106 | 反射率107 | 反射率108 | 反射率109 | 反射率110 | 反射率111 | 反射率112 | 反射率113 | 反射率114 | 反射率115 | 反射率116 | 反射率117 | 反射率118 | 反射率119 | 反射率120 | 反射率121 | 反射率122 | 反射率123 | 反射率124 | 反射率125 | 反射率126 | 反射率127 | 反射率128 | 反射率129 | 反射率130 | 反射率131 | 反射率132 | 反射率133 | 反射率134 | 反射率135 | 反射率136 | 反射率137 | 反射率138 | 反射率139 | 反射率140 | 反射率201 | 反射率202 | 反射率203 | 反射率204 | 反射率205 | 反射率206 | 反射率207 | 反射率208 | 反射率209 | 反射率210 | 反射率211 | 反射率212 | 反射率213 | 反射率214 | 反射率215 | 反射率216 | 反射率217 | 反射率218 | 反射率219 | 反射率220 | 反射率221 | 反射率222 | 反射率223 | 反射率224 | 反射率225 | 反射率226 | 反射率227 | 反射率228 | 反射率229 | 反射率230 | 反射率231 | 反射率232 | 反射率233 | 反射率234 | 反射率235 | 反射率236 | 反射率237 | 反射率238 | 反射率239 | 反射率240 | 反射率301 | 反射率302 | 反射率303 | 反射率304 | 反射率305 | 反射率306 | 反射率307 | 反射率308 | 反射率309 | 反射率310 | 反射率311 | 反射率312 | 反射率313 | 反射率314 | 反射率315 | 反射率316 | 反射率317 | 反射率318 | 反射率319 | 反射率320 | 反射率321 | 反射率322 | 反射率323 | 反射率324 | 反射率325 | 反射率326 | 反射率327 | 反射率328 | 反射率329 | 反射率330 | 反射率331 | 反射率332 | 反射率333 | 反射率334 | 反射率335 | 反射率336 | 反射率337 | 反射率338 | 反射率339 | 反射率340 | 反射率401 | 反射率402 | 反射率403 | 反射率404 | 反射率405 | 反射率406 | 反射率407 | 反射率408 | 反射率409 | 反射率410 | 反射率411 | 反射率412 | 反射率413 | 反射率414 | 反射率415 | 反射率416 | 反射率417 | 反射率418 | 反射率419 | 反射率420 | 反射率421 | 反射率422 | 反射率423 | 反射率424 | 反射率425 | 反射率426 | 反射率427 | 反射率428 | 反射率429 | 反射率430 | 反射率431 | 反射率432 | 反射率433 | 反射率434 | 反射率435 | 反射率436 | 反射率437 | 反射率438 | 反射率439 | 反射率440 | 反射率501 | 反射率502 | 反射率503 | 反射率504 | 反射率505 | 反射率506 | 反射率507 | 反射率508 | 反射率509 | 反射率510 | 反射率511 | 反射率512 | 反射率513 | 反射率514 | 反射率515 | 反射率516 | 反射率517 | 反射率518 | 反射率519 | 反射率520 | 反射率521 | 反射率522 | 反射率523 | 反射率524 | 反射率525 | 反射率526 | 反射率527 | 反射率528 | 反射率529 | 反射率530 | 反射率531 | 反射率532 | 反射率533 | 反射率534 | 反射率535 | 反射率536 | 反射率537 | 反射率538 | 反射率539 | 反射率540 | 反射率601 | 反射率602 | 反射率603 | 反射率604 | 反射率605 | 反射率606 | 反射率607 | 反射率608 | 反射率609 | 反射率610 | 反射率611 | 反射率612 | 反射率613 | 反射率614 | 反射率615 | 反射率616 | 反射率617 | 反射率618 | 反射率619 | 反射率620 | 反射率621 | 反射率622 | 反射率623 | 反射率624 | 反射率625 | 反射率626 | 反射率627 | 反射率628 | 反射率629 | 反射率630 | 反射率631 | 反射率632 | 反射率633 | 反射率634 | 反射率635 | 反射率636 | 反射率637 | 反射率638 | 反射率639 | 反射率640
|  | Ｂｌａｎｋ (Fix) | 直接 | 綿１００％(ﾆｯﾄ) | 綿 | 130℃×40min.Fix | 直接 | 濃度１: 0; 反射率101: 69.5255; 反射率102: 71.4608; 反射率103: 73.6815; 反射率104: 75.7523; 反射率105: 77.6235; 反射率106: 79.2415; 反射率107: 80.6235; 反射率108: 81.7897; 反射率109: 82.84; 反射率110: 83.7728; 反射率111: 84.5812; 反射率112: 85.3675; 反射率113: 86.1012; 反射率114: 86.8245; 反射率115: 87.5375; 反射率116: 88.1298; 反射率117: 88.6118; 反射率118: 89.0055; 反射率119: 89.4965; 反射率120: 89.8915; 反射率121: 90.1102; 反射率122: 90.4073; 反射率123: 90.6527; 反射率124: 90.8385; 反射率125: 90.9315; 反射率126: 91.0577; 反射率127: 91.1535; 反射率128: 91.2193; 反射率129: 91.3173; 反射率130: 91.507; 反射率131: 91.6697; 反射率132: 91.7862; 反射率133: 91.8855; 反射率134: 91.9643; 反射率135: 91.9735; 反射率136: 92.1215; 反射率137: 92.08; 反射率138: 92.1543; 反射率139: 92.0727; 反射率140: 91.893
1 | UYC2G | Kayacelon Yellow C-2G | 直接 | 綿１００％(ﾆｯﾄ) | 綿 | 130℃×40min.Fix | 直接 | Kayafix M |  | 0.01 | 0.03 | 0.1 | 0.3 | 1 | 3 | 45.7728 | 44.9945 | 45.4627 | 46.0215 | 45.9087 | 46.058 | 47.176 | 49.382 | 52.717 | 56.9447 | 61.7965 | 66.619 | 70.9303 | 74.2752 | 76.7885 | 78.69 | 80.1585 | 81.3205 | 82.3058 | 83.0212 | 83.608 | 84.133 | 84.6 | 85.0558 | 85.4447 | 85.8293 | 86.3137 | 86.792 | 87.2935 | 87.8265 | 88.3282 | 88.7053 | 89.0507 | 89.4218 | 89.7373 | 89.97 | 90.2275 | 90.37 | 90.394 | 90.1645 | 36.374 | 34.9445 | 34.8922 | 34.964 | 34.3955 | 34.1157 | 34.8062 | 36.6737 | 39.8 | 44.1035 | 49.6095 | 55.7927 | 61.967 | 67.3015 | 71.378 | 74.5127 | 77.0835 | 79.2403 | 81.1707 | 82.632 | 83.6953 | 84.5477 | 85.2505 | 85.8393 | 86.3195 | 86.7428 | 87.1382 | 87.4862 | 87.8865 | 88.3095 | 88.7193 | 89.0092 | 89.3012 | 89.6215 | 89.8785 | 90.1352 | 90.2938 | 90.4617 | 90.4545 | 90.1887 | 23.9165 | 22.3395 | 22.0953 | 21.9045 | 21.1435 | 20.6313 | 20.8693 | 22.0695 | 24.3612 | 27.7892 | 32.6875 | 38.9815 | 46.2745 | 53.415 | 59.348 | 64.1395 | 68.323 | 72.165 | 75.6548 | 78.3498 | 80.241 | 81.5907 | 82.5722 | 83.2998 | 83.891 | 84.3725 | 84.803 | 85.1718 | 85.5763 | 85.9862 | 86.4175 | 86.7477 | 87.0607 | 87.3708 | 87.617 | 87.904 | 88.1665 | 88.442 | 88.5515 | 88.3642 | 14.032 | 12.607 | 12.3235 | 12.0938 | 11.452 | 10.9995 | 11.0198 | 11.6955 | 13.1393 | 15.4482 | 19.021 | 24.067 | 30.5345 | 37.5453 | 43.938 | 49.5142 | 54.788 | 60.0775 | 65.2412 | 69.497 | 72.5803 | 74.717 | 76.1875 | 77.2728 | 78.1393 | 78.8525 | 79.4652 | 79.9673 | 80.4742 | 80.9537 | 81.4085 | 81.7692 | 82.1453 | 82.509 | 82.8227 | 83.1745 | 83.491 | 83.8455 | 84.08 | 84.063 | 6.8557 | 5.8262 | 5.503 | 5.294 | 4.9173 | 4.6675 | 4.6022 | 4.877 | 5.5148 | 6.6227 | 8.567 | 11.6958 | 16.2535 | 21.7508 | 27.2065 | 32.2873 | 37.4795 | 43.2055 | 49.3665 | 54.9008 | 59.1535 | 62.1362 | 64.1598 | 65.5975 | 66.732 | 67.6465 | 68.42 | 69.0648 | 69.674 | 70.2542 | 70.817 | 71.2952 | 71.7873 | 72.2532 | 72.6955 | 73.195 | 73.707 | 74.29 | 74.813 | 75.1492 | 3.9522 | 3.1913 | 2.851 | 2.6873 | 2.5042 | 2.3895 | 2.3495 | 2.4352 | 2.6895 | 3.131 | 3.9845 | 5.549 | 8.1828 | 11.8295 | 15.8667 | 19.899 | 24.2667 | 29.3425 | 35.1257 | 40.6927 | 45.2182 | 48.5145 | 50.8045 | 52.46 | 53.7843 | 54.8432 | 55.735 | 56.501 | 57.2188 | 57.8927 | 58.5453 | 59.112 | 59.6947 | 60.2582 | 60.809 | 61.429 | 62.0832 | 62.834 | 63.5802 | 64.2195
2 | UYC2RL | Kayacelon Yellow C-2RL | 直接 | 綿１００％(ﾆｯﾄ) | 綿 | 130℃×40min.Fix | 直接 | Kayafix M |  | 0.01 | 0.03 | 0.1 | 0.3 | 1 | 3 | 53.4648 | 52.725 | 52.0483 | 51.4585 | 50.8813 | 50.7425 | 51.117 | 52.406 | 54.6968 | 57.519 | 60.6887 | 64.1428 | 67.7837 | 71.387 | 74.7075 | 77.5277 | 79.816 | 81.6593 | 83.2782 | 84.507 | 85.418 | 86.2365 | 86.984 | 87.597 | 88.051 | 88.4235 | 88.7597 | 89.0378 | 89.359 | 89.6917 | 90.0132 | 90.2425 | 90.461 | 90.6805 | 90.8187 | 90.9655 | 91.0465 | 91.1453 | 91.0915 | 90.8418 | 47.4513 | 44.784 | 42.4263 | 40.4325 | 38.891 | 38.0622 | 38.041 | 39.142 | 41.5307 | 44.648 | 48.4005 | 52.7075 | 57.5845 | 62.7358 | 67.7405 | 72.2062 | 75.9663 | 78.9993 | 81.526 | 83.3847 | 84.7218 | 85.8415 | 86.814 | 87.5683 | 88.1068 | 88.5447 | 88.9223 | 89.2165 | 89.5452 | 89.8743 | 90.2078 | 90.4507 | 90.675 | 90.8782 | 90.9947 | 91.136 | 91.2242 | 91.319 | 91.2442 | 90.936 | 35.304 | 31.2357 | 27.9967 | 25.5362 | 23.7613 | 22.8158 | 22.5985 | 23.4352 | 25.4183 | 28.1595 | 31.646 | 35.9113 | 41.1365 | 47.204 | 53.6748 | 60.0087 | 65.8245 | 70.8722 | 75.163 | 78.4273 | 80.7857 | 82.6727 | 84.2253 | 85.3895 | 86.2507 | 86.945 | 87.5403 | 88.0192 | 88.5095 | 88.9917 | 89.4605 | 89.821 | 90.151 | 90.4622 | 90.708 | 90.9513 | 91.0982 | 91.2422 | 91.1917 | 90.8528 | 22.9383 | 18.8848 | 15.9552 | 13.9102 | 12.5005 | 11.8027 | 11.6258 | 12.1777 | 13.536 | 15.4738 | 18.0733 | 21.4172 | 25.796 | 31.2978 | 37.7467 | 44.802 | 52.1448 | 59.307 | 66.003 | 71.68 | 76.1977 | 79.6743 | 82.2475 | 84.061 | 85.3277 | 86.1898 | 86.841 | 87.3263 | 87.8185 | 88.3243 | 88.8345 | 89.254 | 89.6548 | 90.0105 | 90.266 | 90.5457 | 90.7378 | 90.9202 | 90.903 | 90.5272 | 12.0002 | 9.1025 | 7.1402 | 5.9355 | 5.2165 | 4.8835 | 4.7953 | 5.0652 | 5.7088 | 6.6748 | 8.0557 | 9.9832 | 12.7605 | 16.6005 | 21.548 | 27.4758 | 34.3222 | 41.8392 | 49.767 | 57.3582 | 64.0648 | 69.6492 | 74.0298 | 77.2365 | 79.5673 | 81.1292 | 82.2752 | 83.1405 | 83.962 | 84.7745 | 85.639 | 86.3995 | 87.1825 | 87.8902 | 88.4643 | 89.0092 | 89.4537 | 89.8358 | 89.9825 | 89.7392 | 6.01 | 4.2473 | 3.258 | 2.6818 | 2.399 | 2.2767 | 2.2687 | 2.376 | 2.6155 | 2.9552 | 3.4745 | 4.2505 | 5.5107 | 7.4973 | 10.4283 | 14.4265 | 19.6083 | 25.893 | 33.1823 | 41.0085 | 48.7605 | 55.8895 | 61.9285 | 66.6188 | 70.2 | 72.6555 | 74.459 | 75.8215 | 77.0533 | 78.2632 | 79.5205 | 80.7433 | 81.9797 | 83.191 | 84.2498 | 85.2285 | 86.1047 | 86.8752 | 87.3972 | 87.4707
3 | UWCGL | Kayacelon Brown C-GL | 直接 | 綿１００％(ﾆｯﾄ) | 綿 | 130℃×40min.Fix | 直接 | Kayafix M | 廃止 | 0.01 | 0.03 | 0.1 | 0.3 | 1 | 3 | 54.321 | 55.081 | 55.919 | 56.6088 | 56.8967 | 56.8708 | 56.7347 | 56.659 | 56.8942 | 57.4515 | 58.317 | 59.5297 | 60.9023 | 62.3997 | 63.9025 | 65.4075 | 66.8727 | 68.3243 | 69.8402 | 71.0575 | 72.037 | 73.2897 | 74.9615 | 76.691 | 78.1088 | 79.0803 | 79.8167 | 80.4417 | 81.1825 | 82.0503 | 83.088 | 84.1575 | 85.2375 | 86.2965 | 87.205 | 88.056 | 88.721 | 89.3407 | 89.7345 | 89.8992 | 47.8342 | 47.8237 | 47.8335 | 47.5703 | 46.9068 | 46.0247 | 45.1912 | 44.62 | 44.5303 | 44.914 | 45.7705 | 47.035 | 48.57 | 50.1895 | 51.8625 | 53.4978 | 55.0583 | 56.594 | 58.1827 | 59.475 | 60.6148 | 62.1785 | 64.394 | 66.76 | 68.7408 | 70.0413 | 71.0065 | 71.8293 | 72.7892 | 73.9832 | 75.4647 | 77.094 | 78.8305 | 80.5597 | 82.14 | 83.5722 | 84.8715 | 86.0062 | 86.9235 | 87.535 | 36.4618 | 35.6542 | 34.8588 | 33.903 | 32.562 | 31.1515 | 29.9232 | 29.048 | 28.7273 | 28.8745 | 29.5302 | 30.5907 | 31.926 | 33.3663 | 34.853 | 36.3137 | 37.6895 | 39.027 | 40.4532 | 41.6767 | 42.8095 | 44.482 | 46.96 | 49.7415 | 52.1175 | 53.6955 | 54.8415 | 55.853 | 57.0585 | 58.633 | 60.6545 | 63.008 | 65.6167 | 68.315 | 70.8895 | 73.3208 | 75.6128 | 77.7267 | 79.6317 | 81.2285 | 24.596 | 23.445 | 22.511 | 21.4148 | 20.0802 | 18.797 | 17.7365 | 16.9915 | 16.701 | 16.779 | 17.2585 | 18.06 | 19.0907 | 20.2078 | 21.3792 | 22.5263 | 23.631 | 24.7018 | 25.8307 | 26.8642 | 27.8547 | 29.3367 | 31.5765 | 34.1455 | 36.4143 | 37.9293 | 39.027 | 40.014 | 41.2065 | 42.8135 | 44.9495 | 47.5213 | 50.458 | 53.6478 | 56.8043 | 59.88 | 62.9455 | 65.8303 | 68.6077 | 71.1292 | 12.959 | 11.992 | 11.2395 | 10.4675 | 9.5793 | 8.8033 | 8.163 | 7.7538 | 7.611 | 7.6643 | 7.9565 | 8.4115 | 9.013 | 9.686 | 10.395 | 11.107 | 11.7952 | 12.465 | 13.1935 | 13.8942 | 14.6005 | 15.648 | 17.2518 | 19.1605 | 20.9185 | 22.1292 | 23.0212 | 23.817 | 24.7692 | 26.0697 | 27.842 | 30.0727 | 32.7127 | 35.7082 | 38.8415 | 42.0243 | 45.355 | 48.6412 | 52.019 | 55.3015 | 6.2583 | 5.6105 | 5.1833 | 4.806 | 4.4225 | 4.0818 | 3.8312 | 3.668 | 3.6315 | 3.6543 | 3.7887 | 3.9885 | 4.253 | 4.5553 | 4.8788 | 5.2032 | 5.519 | 5.8463 | 6.202 | 6.5782 | 6.9672 | 7.56 | 8.4775 | 9.6405 | 10.7825 | 11.6113 | 12.248 | 12.8033 | 13.4497 | 14.3308 | 15.5508 | 17.1388 | 19.1038 | 21.423 | 23.93 | 26.5862 | 29.5108 | 32.503 | 35.7632 | 39.1388
4 | UUCBL | Kayacelon Rubine C-BL | 直接 | 綿１００％(ﾆｯﾄ) | 綿 | 130℃×40min.Fix | 直接 | Kayafix M |  | 0.01 | 0.03 | 0.1 | 0.3 | 1 | 3 | 55.1422 | 56.6823 | 58.059 | 59.2852 | 60.5785 | 62.3145 | 64.1393 | 65.618 | 66.8375 | 67.583 | 67.452 | 66.3353 | 64.5343 | 62.207 | 59.719 | 57.4435 | 55.6317 | 54.3757 | 53.6718 | 53.6202 | 54.931 | 58.473 | 63.9793 | 69.8778 | 74.862 | 78.0803 | 80.2215 | 81.6988 | 82.8833 | 83.9922 | 85.1522 | 86.2175 | 87.2007 | 88.0298 | 88.629 | 89.0875 | 89.462 | 89.7345 | 89.8443 | 89.7588 | 48.4363 | 49.5995 | 50.2002 | 50.608 | 51.2548 | 52.8417 | 54.635 | 56.0412 | 57.0958 | 57.5205 | 56.5995 | 54.3885 | 51.47 | 48.2238 | 45.0358 | 42.3203 | 40.2925 | 38.9305 | 38.1538 | 38.1183 | 39.589 | 43.6287 | 50.1827 | 57.6033 | 64.3012 | 68.8517 | 71.9347 | 74.0463 | 75.7615 | 77.406 | 79.1942 | 80.9887 | 82.687 | 84.1605 | 85.2687 | 86.1405 | 86.8195 | 87.346 | 87.6647 | 87.7332 | 37.5282 | 38.2375 | 37.9733 | 37.4595 | 37.468 | 38.7657 | 40.4372 | 41.742 | 42.6085 | 42.7365 | 41.2995 | 38.4727 | 35.1253 | 31.6985 | 28.552 | 26.005 | 24.186 | 23.0072 | 22.322 | 22.2733 | 23.508 | 27.0025 | 33.0735 | 40.6795 | 48.3573 | 54.0673 | 58.1653 | 61.0615 | 63.4008 | 65.6857 | 68.2175 | 70.8858 | 73.4908 | 75.843 | 77.743 | 79.2512 | 80.4633 | 81.4207 | 82.1155 | 82.4977 | 25.2815 | 25.6895 | 25.0858 | 24.335 | 24.1223 | 25.121 | 26.5125 | 27.591 | 28.3057 | 28.3255 | 26.903 | 24.2997 | 21.377 | 18.5568 | 16.0738 | 14.1608 | 12.8432 | 12.028 | 11.5563 | 11.5297 | 12.3585 | 14.7957 | 19.3562 | 25.6543 | 32.695 | 38.445 | 42.8573 | 46.1097 | 48.736 | 51.3338 | 54.2993 | 57.5632 | 60.887 | 64.0078 | 66.594 | 68.721 | 70.419 | 71.7782 | 72.8238 | 73.5498 | 12.9605 | 13.1665 | 12.6278 | 11.9927 | 11.7622 | 12.3895 | 13.278 | 13.9642 | 14.4245 | 14.3893 | 13.3803 | 11.5865 | 9.6935 | 7.969 | 6.5752 | 5.579 | 4.9597 | 4.602 | 4.4117 | 4.4285 | 4.8072 | 5.936 | 8.3055 | 12.1372 | 17.1077 | 21.6603 | 25.4385 | 28.3685 | 30.8115 | 33.2617 | 36.1272 | 39.4213 | 42.9745 | 46.4645 | 49.5573 | 52.1578 | 54.342 | 56.121 | 57.6033 | 58.7475 | 6.0685 | 6.096 | 5.755 | 5.3777 | 5.2248 | 5.492 | 5.8995 | 6.234 | 6.4473 | 6.4062 | 5.8742 | 4.953 | 4.0317 | 3.28 | 2.7203 | 2.36 | 2.1585 | 2.066 | 2.0198 | 2.0577 | 2.1972 | 2.594 | 3.4655 | 5.1413 | 7.7897 | 10.672 | 13.3748 | 15.6293 | 17.568 | 19.5355 | 21.859 | 24.6115 | 27.69 | 30.8612 | 33.7848 | 36.3327 | 38.5472 | 40.3895 | 41.9765 | 43.3047
5 | UBCＣ2R | Kayacelon Blue C-2R | 直接 | 綿１００％(ﾆｯﾄ) | 綿 | 130℃×40min.Fix | 直接 | Kayafix M |  | 0.01 | 0.03 | 0.1 | 0.3 | 1 | 3 | 56.6632 | 58.9528 | 61.2895 | 63.495 | 65.44 | 67.0657 | 68.4393 | 69.477 | 70.394 | 71.0897 | 71.6118 | 71.7965 | 71.4425 | 70.6033 | 69.5212 | 67.8792 | 65.6333 | 63.384 | 61.45 | 59.4763 | 57.634 | 56.1118 | 54.7148 | 53.5457 | 53.3365 | 54.9903 | 58.5312 | 63.1123 | 67.8333 | 72.1118 | 75.8505 | 79.0468 | 81.8042 | 84.11 | 85.865 | 87.159 | 88.0918 | 88.744 | 89.1183 | 89.2415 | 52.5108 | 54.985 | 57.423 | 59.4348 | 61.0538 | 62.3725 | 63.3843 | 64.0285 | 64.5675 | 64.8628 | 64.9215 | 64.566 | 63.4648 | 61.8895 | 60.0917 | 57.7325 | 54.827 | 52.0632 | 49.714 | 47.4168 | 45.318 | 43.6185 | 42.1093 | 40.8708 | 40.639 | 42.2552 | 45.8402 | 50.7567 | 56.1385 | 61.354 | 66.1642 | 70.5067 | 74.423 | 77.8475 | 80.591 | 82.705 | 84.2963 | 85.448 | 86.2177 | 86.6502 | 43.0303 | 45.728 | 48.2448 | 49.9883 | 51.1658 | 52.0065 | 52.5375 | 52.7 | 52.734 | 52.551 | 52.0872 | 51.1295 | 49.3717 | 47.1905 | 44.8595 | 42.107 | 39.0007 | 36.1602 | 33.7737 | 31.5407 | 29.5577 | 28.0012 | 26.6758 | 25.6485 | 25.4415 | 26.7303 | 29.7102 | 34.0453 | 39.188 | 44.6058 | 50.039 | 55.385 | 60.582 | 65.501 | 69.7428 | 73.2207 | 75.9527 | 78.0115 | 79.504 | 80.5365 | 31.707 | 34.3272 | 36.648 | 38.1123 | 38.9445 | 39.4565 | 39.666 | 39.553 | 39.3275 | 38.863 | 38.1535 | 36.9907 | 35.138 | 32.9412 | 30.6988 | 28.1955 | 25.4955 | 23.085 | 21.0602 | 19.2333 | 17.655 | 16.45 | 15.4657 | 14.7425 | 14.6163 | 15.5335 | 17.6895 | 20.9955 | 25.1193 | 29.7377 | 34.6902 | 39.896 | 45.3215 | 50.8725 | 56.0025 | 60.458 | 64.2157 | 67.1028 | 69.3455 | 71.035 | 18.6055 | 20.7162 | 22.5983 | 23.7413 | 24.2858 | 24.5545 | 24.5673 | 24.317 | 23.9748 | 23.4363 | 22.6842 | 21.6045 | 20.012 | 18.2413 | 16.4507 | 14.5627 | 12.6425 | 10.9895 | 9.672 | 8.5567 | 7.645 | 6.982 | 6.4768 | 6.1523 | 6.1175 | 6.59 | 7.7275 | 9.5815 | 12.1258 | 15.2745 | 18.9222 | 23.0353 | 27.6365 | 32.7205 | 37.85 | 42.69 | 47.0935 | 50.7443 | 53.75 | 56.1725 | 9.512 | 10.9375 | 12.241 | 13.0345 | 13.4075 | 13.5617 | 13.5062 | 13.279 | 12.9678 | 12.504 | 11.9117 | 11.082 | 9.992 | 8.8185 | 7.6932 | 6.5838 | 5.5572 | 4.7218 | 4.0935 | 3.622 | 3.2492 | 3 | 2.814 | 2.717 | 2.7298 | 2.925 | 3.3725 | 4.1523 | 5.3072 | 6.9065 | 8.9652 | 11.5448 | 14.7012 | 18.5023 | 22.6475 | 26.866 | 31.035 | 34.7152 | 37.9825 | 40.7635
6 | UBC3GL | Kayacelon Blue C-3GL | 直接 | 綿１００％(ﾆｯﾄ) | 綿 | 130℃×40min.Fix | 直接 | Kayafix M |  | 0.01 | 0.03 | 0.1 | 0.3 | 1 | 3 | 56.1715 | 57.8145 | 59.8355 | 61.9402 | 63.91 | 65.7223 | 67.551 | 69.1535 | 70.3875 | 71.276 | 71.954 | 72.4685 | 72.8423 | 73.0625 | 73.1582 | 73.0883 | 72.7798 | 72.1483 | 71.4195 | 70.44 | 69.2815 | 68.1405 | 67.0605 | 66.042 | 64.9062 | 63.8593 | 62.9415 | 62.3685 | 62.3375 | 62.7067 | 63.3162 | 63.9973 | 64.9875 | 66.4928 | 68.5468 | 71.1065 | 74.1518 | 77.31 | 80.431 | 83.245 | 51.9128 | 53.188 | 54.8105 | 56.5782 | 58.2332 | 59.864 | 61.839 | 63.5415 | 64.592 | 65.0657 | 65.1993 | 65.1745 | 65.0155 | 64.6363 | 64.1715 | 63.5793 | 62.6542 | 61.332 | 59.7773 | 57.9635 | 56.0345 | 54.1662 | 52.4355 | 50.8927 | 49.2987 | 47.851 | 46.5925 | 45.7773 | 45.5938 | 45.929 | 46.5187 | 47.1947 | 48.2205 | 49.9068 | 52.3665 | 55.5838 | 59.736 | 64.2433 | 69.1688 | 74.0463 | 41.7788 | 42.5712 | 43.6818 | 44.9098 | 46.1748 | 47.593 | 49.6855 | 51.5003 | 52.3257 | 52.3588 | 51.974 | 51.4342 | 50.7737 | 49.9545 | 49.0752 | 48.0973 | 46.8 | 45.069 | 43.07 | 40.9138 | 38.7197 | 36.6578 | 34.7978 | 33.1878 | 31.5862 | 30.1615 | 28.9345 | 28.1343 | 27.9073 | 28.1365 | 28.5858 | 29.114 | 29.962 | 31.445 | 33.7375 | 36.907 | 41.2955 | 46.4038 | 52.5235 | 59.159 | 28.9913 | 29.4002 | 30.1167 | 30.9737 | 31.9 | 33.033 | 34.9603 | 36.6745 | 37.3533 | 37.1788 | 36.5745 | 35.8505 | 35.0438 | 34.1247 | 33.151 | 32.1392 | 30.8373 | 29.1845 | 27.333 | 25.4228 | 23.5362 | 21.8137 | 20.2838 | 19.0035 | 17.7845 | 16.7192 | 15.8245 | 15.2628 | 15.102 | 15.2755 | 15.6022 | 15.982 | 16.6017 | 17.6872 | 19.41 | 21.8663 | 25.443 | 29.853 | 35.6052 | 42.417 | 16.2677 | 16.4315 | 16.8495 | 17.3992 | 17.9945 | 18.8148 | 20.318 | 21.6928 | 22.1898 | 21.977 | 21.4208 | 20.7628 | 20.0595 | 19.277 | 18.4597 | 17.6105 | 16.5673 | 15.3012 | 13.9295 | 12.5715 | 11.2892 | 10.1732 | 9.2193 | 8.4615 | 7.771 | 7.2023 | 6.7477 | 6.4633 | 6.3925 | 6.4962 | 6.6762 | 6.8825 | 7.2265 | 7.8115 | 8.7822 | 10.2383 | 12.5155 | 15.5122 | 19.784 | 25.251 | 7.768 | 7.8492 | 8.0988 | 8.4027 | 8.755 | 9.2355 | 10.108 | 10.951 | 11.292 | 11.1792 | 10.8477 | 10.4465 | 10.0065 | 9.5095 | 8.9787 | 8.428 | 7.7735 | 7.0175 | 6.2387 | 5.5305 | 4.9017 | 4.4 | 3.99 | 3.6867 | 3.4303 | 3.2355 | 3.091 | 3.0103 | 3.0015 | 3.0682 | 3.1685 | 3.2765 | 3.448 | 3.7123 | 4.1535 | 4.8265 | 5.942 | 7.52 | 9.9868 | 13.4347
7 | UEC2BL | Kayacelon Grey C-2BL | 直接 | 綿１００％(ﾆｯﾄ) | 綿 | 130℃×40min.Fix | 直接 | Kayafix M |  | 0.01 | 0.03 | 0.1 | 0.3 | 1 | 3 | 55.5647 | 57.7478 | 60.4457 | 62.9885 | 65.0365 | 66.632 | 67.9815 | 69.1085 | 70.1665 | 70.973 | 71.4822 | 71.7588 | 71.9385 | 71.9405 | 71.9125 | 71.811 | 71.62 | 71.2212 | 70.636 | 69.846 | 69.073 | 68.33 | 67.4705 | 66.6255 | 66.0383 | 65.9297 | 66.0815 | 66.261 | 66.6778 | 67.6887 | 69.4595 | 71.7073 | 74.1898 | 76.6822 | 79.0135 | 81.1028 | 82.8967 | 84.3688 | 85.4917 | 86.3393 | 49.1875 | 51.6307 | 54.863 | 57.6485 | 59.512 | 60.6695 | 61.5535 | 62.3315 | 63.0928 | 63.5285 | 63.4937 | 63.1515 | 62.6848 | 62.0943 | 61.4978 | 60.9117 | 60.2895 | 59.4517 | 58.33 | 56.9815 | 55.7167 | 54.5175 | 53.1953 | 51.9168 | 51.0147 | 50.7713 | 50.8365 | 50.951 | 51.3672 | 52.5493 | 54.772 | 57.7605 | 61.1705 | 64.7823 | 68.2717 | 71.5023 | 74.361 | 76.7717 | 78.766 | 80.437 | 38.2828 | 41.1377 | 45.2375 | 48.5115 | 50.0733 | 50.486 | 50.628 | 50.8025 | 51.0643 | 50.963 | 50.2493 | 49.1788 | 48.0688 | 46.9047 | 45.8275 | 44.8578 | 43.937 | 42.8507 | 41.4002 | 39.7597 | 38.2995 | 36.9543 | 35.4868 | 34.1202 | 33.1795 | 32.9035 | 32.937 | 33.0328 | 33.3972 | 34.5312 | 36.759 | 39.908 | 43.704 | 47.982 | 52.3905 | 56.6445 | 60.665 | 64.0957 | 67.125 | 69.7848 | 25.8233 | 28.426 | 32.5258 | 35.72 | 36.9718 | 36.9365 | 36.7005 | 36.6153 | 36.6825 | 36.394 | 35.4783 | 34.2505 | 32.9967 | 31.7915 | 30.6702 | 29.68 | 28.7697 | 27.7233 | 26.4055 | 24.9593 | 23.672 | 22.516 | 21.2903 | 20.1775 | 19.4285 | 19.2192 | 19.2585 | 19.3528 | 19.6498 | 20.5418 | 22.317 | 24.9118 | 28.1765 | 32.0665 | 36.3195 | 40.676 | 44.9937 | 48.893 | 52.5005 | 55.8443 | 13.5582 | 15.4923 | 18.6773 | 21.2655 | 22.226 | 22.0443 | 21.6732 | 21.5005 | 21.449 | 21.1122 | 20.2965 | 19.239 | 18.202 | 17.2293 | 16.3577 | 15.593 | 14.9055 | 14.149 | 13.2122 | 12.2282 | 11.374 | 10.6438 | 9.8908 | 9.232 | 8.8067 | 8.6945 | 8.743 | 8.8343 | 9.026 | 9.5712 | 10.6218 | 12.2265 | 14.381 | 17.1215 | 20.2975 | 23.7225 | 27.334 | 30.738 | 34.068 | 37.2985 | 6.2025 | 7.217 | 9.011 | 10.6805 | 11.3175 | 11.2095 | 10.9383 | 10.7713 | 10.6955 | 10.417 | 9.8727 | 9.1992 | 8.5567 | 7.9848 | 7.484 | 7.054 | 6.6828 | 6.2805 | 5.794 | 5.3172 | 4.9192 | 4.5918 | 4.2717 | 4.0115 | 3.8478 | 3.8098 | 3.8475 | 3.9245 | 4.0302 | 4.2815 | 4.7458 | 5.4447 | 6.468 | 7.8608 | 9.6037 | 11.6197 | 13.9217 | 16.1827 | 18.5138 | 20.8603
8 | UECRL | Kayacelon Grey C-RL | 直接 | 綿１００％(ﾆｯﾄ) | 綿 | 130℃×40min.Fix | 直接 | Kayafix M |  | 0.01 | 0.03 | 0.1 | 0.3 | 1 | 3 | 55.9288 | 57.6572 | 59.6875 | 61.787 | 63.8068 | 65.7205 | 67.4495 | 68.824 | 69.6515 | 69.9535 | 69.9172 | 69.5477 | 69.165 | 68.9308 | 68.9377 | 69.3482 | 70.0655 | 70.5205 | 70.7682 | 70.988 | 71.376 | 71.7843 | 71.9112 | 71.5138 | 70.3923 | 69.1655 | 68.3033 | 67.7747 | 67.0187 | 65.582 | 63.857 | 62.6995 | 62.7617 | 63.6202 | 64.2845 | 64.0948 | 62.9635 | 61.888 | 61.756 | 63.2235 | 50.6475 | 52.2535 | 53.98 | 55.7687 | 57.5605 | 59.3672 | 61.0312 | 62.2127 | 62.478 | 61.9368 | 60.925 | 59.5403 | 58.291 | 57.4455 | 57.0228 | 57.2608 | 58.032 | 58.4898 | 58.5763 | 58.7005 | 59.1373 | 59.661 | 59.7795 | 59.099 | 57.4008 | 55.5862 | 54.3192 | 53.5373 | 52.4325 | 50.472 | 48.1932 | 46.6972 | 46.7127 | 47.716 | 48.5155 | 48.2578 | 46.877 | 45.57 | 45.4072 | 47.1797 | 39.81 | 41.1247 | 42.418 | 43.7545 | 45.2167 | 46.8627 | 48.4513 | 49.4427 | 49.027 | 47.5755 | 45.6315 | 43.3708 | 41.4693 | 40.245 | 39.529 | 39.6322 | 40.3895 | 40.775 | 40.7085 | 40.7435 | 41.1557 | 41.6655 | 41.714 | 40.8845 | 38.9353 | 36.913 | 35.5297 | 34.698 | 33.556 | 31.5697 | 29.3412 | 27.912 | 27.8925 | 28.809 | 29.5733 | 29.3525 | 28.0865 | 26.8765 | 26.7028 | 28.3092 | 28.1345 | 29.1648 | 30.0903 | 31.048 | 32.223 | 33.5988 | 34.999 | 35.79 | 35.2077 | 33.5905 | 31.5712 | 29.3502 | 27.5658 | 26.421 | 25.757 | 25.818 | 26.4507 | 26.7613 | 26.6498 | 26.6498 | 26.9815 | 27.361 | 27.3515 | 26.6038 | 24.95 | 23.2653 | 22.1238 | 21.4425 | 20.5162 | 18.99 | 17.2895 | 16.2225 | 16.1915 | 16.859 | 17.4385 | 17.2965 | 16.3795 | 15.5077 | 15.371 | 16.5125 | 14.7843 | 15.4128 | 16.016 | 16.6172 | 17.383 | 18.323 | 19.2915 | 19.8257 | 19.254 | 17.9507 | 16.4005 | 14.798 | 13.56 | 12.7925 | 12.336 | 12.3387 | 12.7163 | 12.8987 | 12.8108 | 12.79 | 12.9533 | 13.1415 | 13.0958 | 12.654 | 11.689 | 10.723 | 10.0715 | 9.6815 | 9.1738 | 8.384 | 7.5275 | 6.9748 | 6.9575 | 7.265 | 7.5648 | 7.5393 | 7.1305 | 6.7153 | 6.632 | 7.1605 | 6.3833 | 6.7203 | 7.037 | 7.3723 | 7.8102 | 8.325 | 8.848 | 9.1275 | 8.771 | 7.9795 | 7.1135 | 6.2635 | 5.6525 | 5.2905 | 5.074 | 5.0607 | 5.223 | 5.3037 | 5.264 | 5.246 | 5.2785 | 5.3368 | 5.2945 | 5.1303 | 4.7797 | 4.4215 | 4.177 | 4.0195 | 3.831 | 3.5642 | 3.2742 | 3.0615 | 3.0495 | 3.1368 | 3.2473 | 3.2757 | 3.166 | 3.0387 | 2.9952 | 3.1555
9 | UGCGK | Kayacelon Green C-GK | 直接 | 綿１００％(ﾆｯﾄ) | 綿 | 130℃×40min.Fix | 直接 | Kayafix SK |  | 0.01 | 0.03 | 0.1 | 0.3 | 1 | 3 | 51.7052 | 51.7335 | 52.0478 | 52.7383 | 53.629 | 55.0105 | 56.7995 | 58.5943 | 60.5305 | 62.6608 | 65.1142 | 67.6893 | 70.174 | 72.1003 | 73.1033 | 73.0952 | 72.2078 | 70.634 | 68.8215 | 66.9405 | 65.0435 | 63.1448 | 61.4528 | 60.305 | 59.6675 | 59.388 | 59.2223 | 59.349 | 60.2893 | 62.3105 | 65.448 | 69.1458 | 72.8605 | 76.1492 | 78.7168 | 80.5205 | 81.7135 | 82.448 | 82.8085 | 82.8965 | 44.9907 | 43.75 | 42.858 | 42.6317 | 42.7995 | 43.7317 | 45.3265 | 47.0688 | 49.0333 | 51.386 | 54.3002 | 57.5772 | 60.893 | 63.467 | 64.543 | 64.0365 | 62.2418 | 59.6315 | 56.8552 | 54.189 | 51.6675 | 49.2702 | 47.2065 | 45.8558 | 45.1457 | 44.843 | 44.6765 | 44.8713 | 45.974 | 48.4138 | 52.303 | 57.2185 | 62.582 | 67.8462 | 72.387 | 75.917 | 78.4695 | 80.1912 | 81.2472 | 81.7765 | 33.007 | 30.648 | 29.041 | 28.1745 | 27.875 | 28.3845 | 29.5802 | 30.9755 | 32.6557 | 34.7452 | 37.5142 | 40.8772 | 44.6257 | 47.7627 | 49.185 | 48.5307 | 46.293 | 43.2118 | 40.011 | 37.1317 | 34.5752 | 32.2335 | 30.2685 | 28.9922 | 28.3175 | 28.0467 | 27.9303 | 28.1023 | 28.996 | 31.0553 | 34.5523 | 39.3965 | 45.306 | 51.9635 | 58.5475 | 64.376 | 69.3365 | 73.032 | 75.763 | 77.5675 | 20.886 | 18.5413 | 16.9947 | 16.1442 | 15.7745 | 16.05 | 16.8708 | 17.9105 | 19.1623 | 20.7593 | 22.9627 | 25.7673 | 29.0783 | 32.1135 | 33.6183 | 33.1253 | 31.0847 | 28.2845 | 25.454 | 22.9862 | 20.8382 | 18.9458 | 17.3795 | 16.3637 | 15.845 | 15.6665 | 15.6043 | 15.7227 | 16.327 | 17.7785 | 20.3852 | 24.2585 | 29.3535 | 35.6863 | 42.6433 | 49.5983 | 56.245 | 61.8638 | 66.5433 | 70.1757 | 9.9062 | 8.391 | 7.4175 | 6.8803 | 6.6585 | 6.7622 | 7.1335 | 7.672 | 8.3595 | 9.2225 | 10.512 | 12.279 | 14.5593 | 16.858 | 18.2135 | 18.0715 | 16.7282 | 14.794 | 12.8202 | 11.1542 | 9.7903 | 8.6483 | 7.7118 | 7.1113 | 6.808 | 6.7317 | 6.7453 | 6.8158 | 7.0797 | 7.7515 | 9.07 | 11.2688 | 14.539 | 19.1315 | 24.7147 | 30.8972 | 37.551 | 43.8107 | 49.7205 | 54.9273 | 4.2893 | 3.5372 | 3.1332 | 2.94 | 2.8535 | 2.91 | 3.031 | 3.2567 | 3.5465 | 3.891 | 4.4668 | 5.3092 | 6.48 | 7.7458 | 8.566 | 8.5445 | 7.8385 | 6.799 | 5.7535 | 4.9155 | 4.28 | 3.7795 | 3.3733 | 3.1282 | 3.0057 | 3.0067 | 3.0408 | 3.0888 | 3.1902 | 3.4638 | 4.0098 | 4.9992 | 6.6617 | 9.3187 | 12.942 | 17.375 | 22.6388 | 27.904 | 33.3058 | 38.4288
10 | UKCHK | Kayacelon Black C-HK | 直接 | 綿１００％(ﾆｯﾄ) | 綿 | 130℃×40min.Fix | 直接 | Kayafix SK |  | 0.1 | 0.3 | 1 | 3 | 6 | 9 | 36.97 | 36.9817 | 36.9235 | 36.6887 | 36.2067 | 35.6165 | 35.0682 | 34.5645 | 34.3002 | 34.2052 | 34.3458 | 34.6148 | 35.0082 | 35.3828 | 35.6103 | 35.589 | 35.258 | 34.6912 | 34.0168 | 33.303 | 32.6165 | 32.0438 | 31.6122 | 31.3915 | 31.3783 | 31.5795 | 31.9593 | 32.5625 | 33.4828 | 34.793 | 36.5415 | 38.6808 | 41.2572 | 44.2893 | 47.6262 | 51.1987 | 54.99 | 58.6232 | 62.1037 | 65.3115 | 26.1705 | 25.6185 | 25.0673 | 24.4475 | 23.641 | 22.8732 | 22.2028 | 21.6472 | 21.319 | 21.1608 | 21.221 | 21.4025 | 21.6795 | 21.9498 | 22.0968 | 22.013 | 21.6845 | 21.1558 | 20.5365 | 19.8957 | 19.2858 | 18.7752 | 18.3765 | 18.1578 | 18.0995 | 18.2057 | 18.4685 | 18.9013 | 19.572 | 20.5635 | 21.9148 | 23.6528 | 25.8422 | 28.5712 | 31.787 | 35.4577 | 39.7122 | 44.0935 | 48.6733 | 53.1833 | 14.162 | 13.4917 | 12.9305 | 12.3008 | 11.6393 | 11.0552 | 10.5482 | 10.1475 | 9.896 | 9.7675 | 9.7903 | 9.8758 | 10.0392 | 10.2082 | 10.288 | 10.2325 | 10.0345 | 9.7238 | 9.3362 | 8.959 | 8.6025 | 8.3105 | 8.0787 | 7.949 | 7.9028 | 7.9627 | 8.1062 | 8.3407 | 8.7058 | 9.2767 | 10.0783 | 11.151 | 12.5747 | 14.4465 | 16.8068 | 19.6595 | 23.2245 | 27.1442 | 31.61 | 36.3342 | 6.5635 | 6.0888 | 5.719 | 5.3615 | 5.0205 | 4.7345 | 4.485 | 4.3042 | 4.2043 | 4.1283 | 4.1472 | 4.181 | 4.2535 | 4.3258 | 4.3652 | 4.3395 | 4.2583 | 4.135 | 3.9728 | 3.8342 | 3.6982 | 3.602 | 3.5198 | 3.487 | 3.4865 | 3.5288 | 3.6113 | 3.7197 | 3.89 | 4.1555 | 4.5202 | 5.0098 | 5.7055 | 6.6407 | 7.877 | 9.4622 | 11.6098 | 14.1375 | 17.3135 | 20.9725 | 4.0812 | 3.6955 | 3.4503 | 3.2405 | 3.0457 | 2.888 | 2.7622 | 2.6633 | 2.621 | 2.5758 | 2.5925 | 2.6105 | 2.6505 | 2.6932 | 2.7175 | 2.7075 | 2.6793 | 2.6212 | 2.5385 | 2.4815 | 2.4202 | 2.3807 | 2.3445 | 2.3432 | 2.3493 | 2.3845 | 2.437 | 2.503 | 2.595 | 2.7527 | 2.9638 | 3.2348 | 3.6408 | 4.1917 | 4.9378 | 5.9367 | 7.344 | 9.0832 | 11.3882 | 14.1928 | 3.1535 | 2.8755 | 2.6675 | 2.518 | 2.3777 | 2.283 | 2.1938 | 2.1292 | 2.114 | 2.0802 | 2.102 | 2.1162 | 2.144 | 2.1812 | 2.1972 | 2.2 | 2.1797 | 2.1452 | 2.097 | 2.0638 | 2.0272 | 2.014 | 1.9895 | 2.0035 | 2.0175 | 2.05 | 2.088 | 2.144 | 2.2125 | 2.3317 | 2.484 | 2.6765 | 2.9783 | 3.3588 | 3.888 | 4.599 | 5.616 | 6.9032 | 8.687 | 10.9458
END
|  | Ｂｌａｎｋ (含銅Fix) | 直接 | 綿１００％(ﾆｯﾄ) | 綿 | 130℃×40min.Fix | 直接 | 濃度１: 0; 反射率101: 65.5835; 反射率102: 67.718; 反射率103: 70.1287; 反射率104: 72.2857; 反射率105: 74.3115; 反射率106: 76.149; 反射率107: 77.8593; 反射率108: 79.3535; 反射率109: 80.8842; 反射率110: 82.2632; 反射率111: 83.534; 反射率112: 84.662; 反射率113: 85.6743; 反射率114: 86.483; 反射率115: 87.1905; 反射率116: 87.7458; 反射率117: 88.1455; 反射率118: 88.4368; 反射率119: 88.6925; 反射率120: 88.784; 反射率121: 88.6988; 反射率122: 88.586; 反射率123: 88.3245; 反射率124: 87.9523; 反射率125: 87.3635; 反射率126: 86.7895; 反射率127: 86.156; 反射率128: 85.4545; 反射率129: 84.7777; 反射率130: 84.2007; 反射率131: 83.6008; 反射率132: 82.9887; 反射率133: 82.4227; 反射率134: 81.8815; 反射率135: 81.3522; 反射率136: 80.999; 反射率137: 80.5547; 反射率138: 80.299; 反射率139: 79.9903; 反射率140: 79.694
一覧表・グラフ
一覧表（全銘柄）

## 一覧・グラフ
Kayacelon Yellow C-2G |  |  |  | UYC2G
| 濃度１ | 濃度2 | 濃度3 | 濃度4 | 濃度5 | 濃度6
波長 | 0.01 | 0.03 | 0.1 | 0.3 | 1 | 3
360 | 45.7728 | 36.374 | 23.9165 | 14.032 | 6.8557 | 3.9522
370 | 44.9945 | 34.9445 | 22.3395 | 12.607 | 5.8262 | 3.1913
380 | 45.4627 | 34.8922 | 22.0953 | 12.3235 | 5.503 | 2.851
390 | 46.0215 | 34.964 | 21.9045 | 12.0938 | 5.294 | 2.6873
400 | 45.9087 | 34.3955 | 21.1435 | 11.452 | 4.9173 | 2.5042
410 | 46.058 | 34.1157 | 20.6313 | 10.9995 | 4.6675 | 2.3895
420 | 47.176 | 34.8062 | 20.8693 | 11.0198 | 4.6022 | 2.3495
430 | 49.382 | 36.6737 | 22.0695 | 11.6955 | 4.877 | 2.4352
440 | 52.717 | 39.8 | 24.3612 | 13.1393 | 5.5148 | 2.6895
450 | 56.9447 | 44.1035 | 27.7892 | 15.4482 | 6.6227 | 3.131
460 | 61.7965 | 49.6095 | 32.6875 | 19.021 | 8.567 | 3.9845
470 | 66.619 | 55.7927 | 38.9815 | 24.067 | 11.6958 | 5.549
480 | 70.9303 | 61.967 | 46.2745 | 30.5345 | 16.2535 | 8.1828
490 | 74.2752 | 67.3015 | 53.415 | 37.5453 | 21.7508 | 11.8295
500 | 76.7885 | 71.378 | 59.348 | 43.938 | 27.2065 | 15.8667
510 | 78.69 | 74.5127 | 64.1395 | 49.5142 | 32.2873 | 19.899
520 | 80.1585 | 77.0835 | 68.323 | 54.788 | 37.4795 | 24.2667
530 | 81.3205 | 79.2403 | 72.165 | 60.0775 | 43.2055 | 29.3425
540 | 82.3058 | 81.1707 | 75.6548 | 65.2412 | 49.3665 | 35.1257
550 | 83.0212 | 82.632 | 78.3498 | 69.497 | 54.9008 | 40.6927
560 | 83.608 | 83.6953 | 80.241 | 72.5803 | 59.1535 | 45.2182
570 | 84.133 | 84.5477 | 81.5907 | 74.717 | 62.1362 | 48.5145
580 | 84.6 | 85.2505 | 82.5722 | 76.1875 | 64.1598 | 50.8045
590 | 85.0558 | 85.8393 | 83.2998 | 77.2728 | 65.5975 | 52.46
600 | 85.4447 | 86.3195 | 83.891 | 78.1393 | 66.732 | 53.7843
610 | 85.8293 | 86.7428 | 84.3725 | 78.8525 | 67.6465 | 54.8432
620 | 86.3137 | 87.1382 | 84.803 | 79.4652 | 68.42 | 55.735
630 | 86.792 | 87.4862 | 85.1718 | 79.9673 | 69.0648 | 56.501
640 | 87.2935 | 87.8865 | 85.5763 | 80.4742 | 69.674 | 57.2188 | 0.01 | 0.03 | 0.1 | 0.3 | 1 | 3
650 | 87.8265 | 88.3095 | 85.9862 | 80.9537 | 70.2542 | 57.8927 | 0.01 | 0.03 | 0.1 | 0.3 | 1 | 3
660 | 88.3282 | 88.7193 | 86.4175 | 81.4085 | 70.817 | 58.5453 | 0.01 | 0.03 | 0.1 | 0.3 | 1 | 3
670 | 88.7053 | 89.0092 | 86.7477 | 81.7692 | 71.2952 | 59.112
680 | 89.0507 | 89.3012 | 87.0607 | 82.1453 | 71.7873 | 59.6947 | 0.01 | 0.03 | 0.1 | 0.3 | 1 | 3
690 | 89.4218 | 89.6215 | 87.3708 | 82.509 | 72.2532 | 60.2582
700 | 89.7373 | 89.8785 | 87.617 | 82.8227 | 72.6955 | 60.809
710 | 89.97 | 90.1352 | 87.904 | 83.1745 | 73.195 | 61.429 | 0.01 | 0.03 | 0.1 | 0.3 | 1 | 3
720 | 90.2275 | 90.2938 | 88.1665 | 83.491 | 73.707 | 62.0832 | 0.01 | 0.03 | 0.1 | 0.3 | 1 | 3
730 | 90.37 | 90.4617 | 88.442 | 83.8455 | 74.29 | 62.834
740 | 90.394 | 90.4545 | 88.5515 | 84.08 | 74.813 | 63.5802
750 | 90.1645 | 90.1887 | 88.3642 | 84.063 | 75.1492 | 64.2195
K/S(max) | 0.31866 | 0.62566 | 1.4705 | 3.4233 | 9.1929 | 18.9786