## ファイル仕様
ＣＣＭ基礎データ仕様
染料種属 | 直接染料 | 分類上の種属を表します。
素材名 | レーヨン（100%） | 使用素材の名称・形態等を表します。
素材分類 | レーヨン | 使用素材の管理上の分類を表します。
混率 | 100% | 使用素材の混率を表します。
染色条件 | 130℃×40分 浸染 | 染色時の条件（染色方法・温度・時間など）を表します。
染方分類 | 直接 | 染色方法の管理上の分類を表します。
染色濃度単位 | ％ｏ．W．Ｆ
測色条件
測色機 | マクベス ＣＯＬＯＲ－ＥＹＥ７０００
測定面積 | ２５．５ｍｍΦ
測定モード | ＳＣＩ ＵＶ－ＩＮ
Ｅｘｃｅｌファイル仕様
列 | 項 目 | 内 容
1 | 管理番号 | データ作成時の弊社の管理番号です。
2 | 略称 | 弊社の規定に基づいた短縮名称を表します。
3 | 染料名 | 染料のフルネームを表します。なお冠称は省略名を使用しています。
4 | 染料種属 | 分類上の種属を表します。
5 | 素材名 | 使用素材の名称・形態・混率等を表します。
6 | 素材分類 | 使用素材の管理上の分類を表します。
7 | 染色条件 | 染色時の条件（染色方法・温度・時間など）を表します。
8 | 染法分類 | 染色方法の管理上の分類を表します。
9 | ｄｕｍｍｙ1 | 未使用
10 | ｄｕｍｍｙ2 | 未使用
11～16 | 濃度（１～６） | Max６段階。0またはブランクの場合以降の反射率データ無し。
17～56 | 反射率（１） | 第１濃度の反射率１０１～１４０（３６０～７５０ｎｍ １０ｎｍ毎）
57～96 | 反射率（２） | 第２濃度の反射率２０１～２４０（３６０～７５０ｎｍ １０ｎｍ毎）
97～136 | 反射率（３） | 第３濃度の反射率３０１～３４０（３６０～７５０ｎｍ １０ｎｍ毎）
137～176 | 反射率（４） | 第４濃度の反射率４０１～４４０（３６０～７５０ｎｍ １０ｎｍ毎）
177～216 | 反射率（５） | 第５濃度の反射率５０１～５４０（３６０～７５０ｎｍ １０ｎｍ毎）
217～256 | 反射率（６） | 第６濃度の反射率６０１～６４０（３６０～７５０ｎｍ １０ｎｍ毎）

## 基礎ﾃﾞｰﾀ
管理番号 | 略号 | 名称 | 染料種属 | 素材 | 素材分類 | 染色方法 | 染法分類 | dummy1 | dummy2 | 濃度１ | 濃度2 | 濃度3 | 濃度4 | 濃度5 | 濃度6 | 反射率101 | 反射率102 | 反射率103 | 反射率104 | 反射率105 | 反射率106 | 反射率107 | 反射率108 | 反射率109 | 反射率110 | 反射率111 | 反射率112 | 反射率113 | 反射率114 | 反射率115 | 反射率116 | 反射率117 | 反射率118 | 反射率119 | 反射率120 | 反射率121 | 反射率122 | 反射率123 | 反射率124 | 反射率125 | 反射率126 | 反射率127 | 反射率128 | 反射率129 | 反射率130 | 反射率131 | 反射率132 | 反射率133 | 反射率134 | 反射率135 | 反射率136 | 反射率137 | 反射率138 | 反射率139 | 反射率140 | 反射率201 | 反射率202 | 反射率203 | 反射率204 | 反射率205 | 反射率206 | 反射率207 | 反射率208 | 反射率209 | 反射率210 | 反射率211 | 反射率212 | 反射率213 | 反射率214 | 反射率215 | 反射率216 | 反射率217 | 反射率218 | 反射率219 | 反射率220 | 反射率221 | 反射率222 | 反射率223 | 反射率224 | 反射率225 | 反射率226 | 反射率227 | 反射率228 | 反射率229 | 反射率230 | 反射率231 | 反射率232 | 反射率233 | 反射率234 | 反射率235 | 反射率236 | 反射率237 | 反射率238 | 反射率239 | 反射率240 | 反射率301 | 反射率302 | 反射率303 | 反射率304 | 反射率305 | 反射率306 | 反射率307 | 反射率308 | 反射率309 | 反射率310 | 反射率311 | 反射率312 | 反射率313 | 反射率314 | 反射率315 | 反射率316 | 反射率317 | 反射率318 | 反射率319 | 反射率320 | 反射率321 | 反射率322 | 反射率323 | 反射率324 | 反射率325 | 反射率326 | 反射率327 | 反射率328 | 反射率329 | 反射率330 | 反射率331 | 反射率332 | 反射率333 | 反射率334 | 反射率335 | 反射率336 | 反射率337 | 反射率338 | 反射率339 | 反射率340 | 反射率401 | 反射率402 | 反射率403 | 反射率404 | 反射率405 | 反射率406 | 反射率407 | 反射率408 | 反射率409 | 反射率410 | 反射率411 | 反射率412 | 反射率413 | 反射率414 | 反射率415 | 反射率416 | 反射率417 | 反射率418 | 反射率419 | 反射率420 | 反射率421 | 反射率422 | 反射率423 | 反射率424 | 反射率425 | 反射率426 | 反射率427 | 反射率428 | 反射率429 | 反射率430 | 反射率431 | 反射率432 | 反射率433 | 反射率434 | 反射率435 | 反射率436 | 反射率437 | 反射率438 | 反射率439 | 反射率440 | 反射率501 | 反射率502 | 反射率503 | 反射率504 | 反射率505 | 反射率506 | 反射率507 | 反射率508 | 反射率509 | 反射率510 | 反射率511 | 反射率512 | 反射率513 | 反射率514 | 反射率515 | 反射率516 | 反射率517 | 反射率518 | 反射率519 | 反射率520 | 反射率521 | 反射率522 | 反射率523 | 反射率524 | 反射率525 | 反射率526 | 反射率527 | 反射率528 | 反射率529 | 反射率530 | 反射率531 | 反射率532 | 反射率533 | 反射率534 | 反射率535 | 反射率536 | 反射率537 | 反射率538 | 反射率539 | 反射率540 | 反射率601 | 反射率602 | 反射率603 | 反射率604 | 反射率605 | 反射率606 | 反射率607 | 反射率608 | 反射率609 | 反射率610 | 反射率611 | 反射率612 | 反射率613 | 反射率614 | 反射率615 | 反射率616 | 反射率617 | 反射率618 | 反射率619 | 反射率620 | 反射率621 | 反射率622 | 反射率623 | 反射率624 | 反射率625 | 反射率626 | 反射率627 | 反射率628 | 反射率629 | 反射率630 | 反射率631 | 反射率632 | 反射率633 | 反射率634 | 反射率635 | 反射率636 | 反射率637 | 反射率638 | 反射率639 | 反射率640
|  | Ｂｌａｎｋ (Fix) | 直接 | ﾚｰﾖﾝ１００％(ﾆｯﾄ) | ﾚｰﾖﾝ | 130℃×40min.Fix | 直接 | 濃度１: 0; 反射率101: 34.5847; 反射率102: 53.0468; 反射率103: 71.3637; 反射率104: 80.0577; 反射率105: 82.7905; 反射率106: 83.5858; 反射率107: 83.8395; 反射率108: 83.8457; 反射率109: 85.0902; 反射率110: 86.8958; 反射率111: 87.7793; 反射率112: 88.256; 反射率113: 88.61; 反射率114: 88.926; 反射率115: 89.239; 反射率116: 89.4523; 反射率117: 89.6273; 反射率118: 89.7745; 反射率119: 90.0275; 反射率120: 90.2125; 反射率121: 90.2495; 反射率122: 90.4043; 反射率123: 90.529; 反射率124: 90.6248; 反射率125: 90.6358; 反射率126: 90.694; 反射率127: 90.7332; 反射率128: 90.7507; 反射率129: 90.8003; 反射率130: 90.9555; 反射率131: 91.071; 反射率132: 91.1545; 反射率133: 91.2195; 反射率134: 91.2662; 反射率135: 91.2373; 反射率136: 91.3473; 反射率137: 91.2662; 反射率138: 91.311; 反射率139: 91.2037; 反射率140: 91.0058
1 | UYTR | Kayacelon Yellow TR | 直接 | ﾚｰﾖﾝ１００％(ﾆｯﾄ) | ﾚｰﾖﾝ | 130℃×40min.Fix | 直接 | Kayafix M |  | 0.01 | 0.03 | 0.1 | 0.3 | 1 | 3 | 31.239 | 45.3115 | 55.6055 | 58.0685 | 58.0065 | 57.7645 | 58.075 | 59.3282 | 61.8357 | 64.819 | 67.982 | 71.2645 | 74.6575 | 77.9202 | 80.8298 | 83.1642 | 84.9262 | 86.2062 | 87.192 | 87.8058 | 88.174 | 88.5307 | 88.7965 | 89.028 | 89.1255 | 89.2518 | 89.379 | 89.5032 | 89.676 | 89.9128 | 90.1333 | 90.3257 | 90.5062 | 90.7195 | 90.8155 | 90.9625 | 91.0215 | 91.0982 | 91.0168 | 90.805 | 28.82 | 38.93 | 44.0172 | 43.5513 | 42.0945 | 41.2197 | 41.2888 | 42.6668 | 45.4865 | 49.048 | 53.065 | 57.5393 | 62.3813 | 67.4513 | 72.3012 | 76.5913 | 80.2562 | 83.203 | 85.5637 | 87.2125 | 88.2165 | 88.9475 | 89.4562 | 89.7848 | 89.9188 | 90.0447 | 90.1195 | 90.1928 | 90.3205 | 90.508 | 90.6697 | 90.7915 | 90.889 | 91.0178 | 91.056 | 91.2048 | 91.246 | 91.3465 | 91.2417 | 90.9797 | 24.174 | 28.5095 | 28.7265 | 26.7063 | 24.9625 | 24.0978 | 24.1105 | 25.244 | 27.652 | 30.8027 | 34.6628 | 39.2745 | 44.7758 | 50.9155 | 57.3468 | 63.5523 | 69.347 | 74.546 | 79.0282 | 82.475 | 84.938 | 86.646 | 87.6882 | 88.3275 | 88.6355 | 88.8498 | 89.0122 | 89.141 | 89.3183 | 89.575 | 89.8298 | 90.0725 | 90.3277 | 90.6213 | 90.8178 | 91.0385 | 91.174 | 91.2823 | 91.194 | 90.8525 | 17.8085 | 17.9857 | 16.3665 | 14.5265 | 13.2485 | 12.6805 | 12.7097 | 13.4527 | 15.0032 | 17.14 | 19.8747 | 23.367 | 27.8945 | 33.5075 | 39.9963 | 46.9612 | 54.1763 | 61.2638 | 68.022 | 73.93 | 78.7355 | 82.4677 | 85.0602 | 86.7322 | 87.7425 | 88.3958 | 88.8265 | 89.1432 | 89.4587 | 89.7862 | 90.054 | 90.2695 | 90.4665 | 90.681 | 90.819 | 91.0173 | 91.0803 | 91.1748 | 91.0425 | 90.6525 | 10.887 | 9.5123 | 8.032 | 6.8473 | 6.144 | 5.869 | 5.9237 | 6.3357 | 7.175 | 8.336 | 9.8753 | 11.95 | 14.8417 | 18.7327 | 23.7057 | 29.6297 | 36.466 | 44.0457 | 52.0717 | 59.8917 | 67.0177 | 73.1533 | 77.9303 | 81.2983 | 83.5153 | 84.8943 | 85.8277 | 86.511 | 87.107 | 87.6757 | 88.1903 | 88.5787 | 88.9643 | 89.4017 | 89.7597 | 90.118 | 90.3717 | 90.5593 | 90.521 | 90.1607 | 6.4742 | 5.1178 | 4.0098 | 3.3875 | 3.0602 | 2.9402 | 3.0067 | 3.2113 | 3.61 | 4.1865 | 4.945 | 6.0267 | 7.6357 | 9.9985 | 13.3198 | 17.6743 | 23.1788 | 29.807 | 37.526 | 45.8832 | 54.313 | 62.2795 | 69.1183 | 74.3708 | 78.1278 | 80.5288 | 82.12 | 83.239 | 84.1472 | 84.949 | 85.6497 | 86.2037 | 86.712 | 87.264 | 87.7523 | 88.3095 | 88.697 | 89.0713 | 89.1723 | 88.9227
2 | UUTR | Kayacelon Rubine TR | 直接 | ﾚｰﾖﾝ１００％(ﾆｯﾄ) | ﾚｰﾖﾝ | 130℃×40min.Fix | 直接 | Kayafix M |  | 0.01 | 0.03 | 0.1 | 0.3 | 1 | 3 | 31.5965 | 47.2055 | 60.1692 | 65.2295 | 67.4808 | 69.4908 | 71.129 | 72.2302 | 73.33 | 73.9015 | 72.9878 | 70.912 | 68.3135 | 65.422 | 62.577 | 60.0737 | 58.1805 | 56.9098 | 56.302 | 56.5145 | 58.2555 | 62.2745 | 67.9435 | 73.6045 | 78.115 | 80.9665 | 82.7345 | 83.8775 | 84.7698 | 85.6363 | 86.5048 | 87.3427 | 88.1153 | 88.7885 | 89.2362 | 89.69 | 89.896 | 90.1435 | 90.15 | 90.0635 | 29.5572 | 42.7488 | 52.15 | 54.9883 | 56.4145 | 58.4955 | 60.3885 | 61.6445 | 62.565 | 62.6467 | 60.8137 | 57.622 | 53.9785 | 50.119 | 46.5275 | 43.536 | 41.3618 | 39.9685 | 39.2765 | 39.524 | 41.5697 | 46.338 | 53.4177 | 61.0735 | 67.805 | 72.3872 | 75.4673 | 77.541 | 79.1255 | 80.6123 | 82.1305 | 83.6385 | 84.9887 | 86.157 | 86.9725 | 87.6377 | 88.086 | 88.4435 | 88.5703 | 88.5452 | 25.3675 | 34.1878 | 38.917 | 39.5898 | 40.3128 | 42.3907 | 44.4515 | 45.8233 | 46.4982 | 46.105 | 43.573 | 39.7095 | 35.6532 | 31.717 | 28.2697 | 25.591 | 23.7437 | 22.606 | 22.0785 | 22.316 | 23.9982 | 28.0955 | 34.7835 | 42.9295 | 51.0115 | 57.042 | 61.3415 | 64.3385 | 66.6792 | 68.8782 | 71.2343 | 73.717 | 76.1003 | 78.2378 | 79.9193 | 81.2908 | 82.271 | 83.0798 | 83.5667 | 83.8307 | 19.5385 | 24.248 | 25.908 | 25.6825 | 25.9525 | 27.5617 | 29.2763 | 30.438 | 30.9095 | 30.442 | 28.1307 | 24.7653 | 21.38 | 18.284 | 15.7067 | 13.8055 | 12.5593 | 11.8313 | 11.547 | 11.7632 | 12.8993 | 15.6683 | 20.5267 | 27.1013 | 34.4835 | 40.6578 | 45.4198 | 48.9315 | 51.7133 | 54.3522 | 57.2495 | 60.4027 | 63.5575 | 66.4885 | 68.9077 | 70.966 | 72.4912 | 73.7987 | 74.7078 | 75.3863 | 11.9995 | 13.9017 | 14.1258 | 13.6807 | 13.67 | 14.6327 | 15.756 | 16.501 | 16.783 | 16.4305 | 14.8075 | 12.479 | 10.2265 | 8.2785 | 6.7805 | 5.762 | 5.1515 | 4.8383 | 4.7605 | 4.91 | 5.4805 | 6.8697 | 9.574 | 13.783 | 19.2278 | 24.3377 | 28.6408 | 32.0123 | 34.7542 | 37.3687 | 40.303 | 43.6425 | 47.1283 | 50.533 | 53.4745 | 55.989 | 57.9888 | 59.647 | 60.941 | 61.9558 | 7.0815 | 7.93 | 7.792 | 7.401 | 7.318 | 7.8255 | 8.481 | 8.9205 | 9.0602 | 8.8325 | 7.8048 | 6.3487 | 5.0125 | 3.9567 | 3.2235 | 2.7717 | 2.532 | 2.438 | 2.426 | 2.5202 | 2.778 | 3.4028 | 4.7278 | 7.1893 | 10.868 | 14.7495 | 18.2725 | 21.1457 | 23.5113 | 25.7825 | 28.3803 | 31.3985 | 34.6595 | 37.9612 | 40.9183 | 43.4688 | 45.6093 | 47.3723 | 48.829 | 50.0063
3 | UBTR | Kayacelon Blue TR | 直接 | ﾚｰﾖﾝ１００％(ﾆｯﾄ) | ﾚｰﾖﾝ | 130℃×40min.Fix | 直接 | Kayafix M |  | 0.01 | 0.03 | 0.1 | 0.3 | 1 | 3 | 32.0108 | 48.2745 | 62.9575 | 69.8505 | 73.0343 | 74.5678 | 75.249 | 75.4415 | 76.0743 | 76.717 | 77.1328 | 77.2283 | 76.8325 | 76.0387 | 74.9843 | 73.3672 | 71.3775 | 69.2305 | 67.0138 | 64.765 | 62.76 | 60.9368 | 58.9825 | 57.2942 | 56.3323 | 56.432 | 57.0472 | 57.809 | 58.8383 | 60.4655 | 62.9057 | 66.167 | 70.0295 | 74.2392 | 78.1145 | 81.4032 | 83.9147 | 85.7755 | 86.9475 | 87.7278 | 30.497 | 45.3525 | 58.0603 | 63.9435 | 66.894 | 68.2498 | 68.5053 | 68.1585 | 68.2122 | 68.255 | 68.255 | 67.9845 | 67.051 | 65.6382 | 63.89 | 61.5005 | 58.698 | 55.811 | 52.8698 | 50.0027 | 47.5547 | 45.3593 | 43.0932 | 41.205 | 40.206 | 40.398 | 41.1752 | 42.0947 | 43.2687 | 45.1302 | 47.9525 | 51.846 | 56.6373 | 62.0915 | 67.3915 | 72.1535 | 76.1713 | 79.3145 | 81.6333 | 83.3517 | 26.3938 | 37.3822 | 45.8875 | 50.2702 | 52.9802 | 54.2475 | 54.0427 | 53.1545 | 52.468 | 51.7668 | 51.2677 | 50.5928 | 49.1063 | 47.095 | 44.7115 | 41.6778 | 38.3185 | 35.0235 | 31.8382 | 28.9417 | 26.6053 | 24.652 | 22.7605 | 21.2865 | 20.606 | 20.8927 | 21.6615 | 22.5443 | 23.6135 | 25.231 | 27.7812 | 31.5033 | 36.4385 | 42.5677 | 49.0127 | 55.219 | 60.8417 | 65.5343 | 69.3768 | 72.518 | 20.6683 | 27.0433 | 31.705 | 34.6142 | 36.9305 | 38.016 | 37.6043 | 36.5095 | 35.5117 | 34.5102 | 33.7745 | 32.9315 | 31.385 | 29.4005 | 27.1217 | 24.4447 | 21.6595 | 19.0897 | 16.7585 | 14.7718 | 13.273 | 12.111 | 11.0505 | 10.2865 | 10.0028 | 10.2792 | 10.8328 | 11.467 | 12.1773 | 13.1958 | 14.8305 | 17.3485 | 20.942 | 25.8612 | 31.5942 | 37.657 | 43.7625 | 49.1895 | 53.983 | 58.126 | 13.0337 | 15.7317 | 17.763 | 19.5093 | 21.121 | 21.9097 | 21.5718 | 20.638 | 19.7458 | 18.8388 | 18.1038 | 17.3302 | 16.1547 | 14.7167 | 13.126 | 11.4273 | 9.779 | 8.347 | 7.1493 | 6.1997 | 5.5285 | 5.0708 | 4.6748 | 4.4425 | 4.3995 | 4.6175 | 4.9615 | 5.3563 | 5.7763 | 6.3262 | 7.1727 | 8.5023 | 10.5075 | 13.446 | 17.1803 | 21.5192 | 26.397 | 31.1728 | 35.8573 | 40.2555 | 6.8955 | 7.9935 | 8.923 | 9.9685 | 10.97 | 11.4555 | 11.2078 | 10.521 | 9.8507 | 9.2022 | 8.6305 | 8.0805 | 7.3385 | 6.4538 | 5.5633 | 4.6965 | 3.9333 | 3.3243 | 2.863 | 2.538 | 2.3338 | 2.2185 | 2.1138 | 2.0867 | 2.1042 | 2.2212 | 2.377 | 2.5787 | 2.787 | 3.0343 | 3.427 | 4.0377 | 5.04 | 6.6585 | 8.8935 | 11.6888 | 15.169 | 18.7763 | 22.6088 | 26.4243
4 | UGTR | Kayacelon Blue Green TR | 直接 | ﾚｰﾖﾝ１００％(ﾆｯﾄ) | ﾚｰﾖﾝ | 130℃×40min.Fix | 直接 | Kayafix M |  | 0.01 | 0.03 | 0.1 | 0.3 | 1 | 3 | 31.7782 | 47.9128 | 62.2445 | 68.6505 | 71.3423 | 72.8293 | 74.1783 | 75.2472 | 76.5097 | 77.5572 | 78.0012 | 78.1285 | 78.1185 | 77.8985 | 77.634 | 77.2232 | 76.5763 | 75.6135 | 74.4723 | 73.1047 | 71.5872 | 70.1213 | 68.6955 | 67.4115 | 66.0465 | 64.8285 | 63.7092 | 62.9517 | 62.733 | 62.97 | 63.4085 | 63.9333 | 64.7035 | 66.0505 | 67.9845 | 70.5203 | 73.587 | 76.8125 | 80.0397 | 83.0187 | 30.3212 | 44.7552 | 56.5573 | 61.4498 | 63.5855 | 64.9507 | 66.582 | 67.9688 | 68.9815 | 69.424 | 69.3145 | 68.9262 | 68.4497 | 67.7678 | 67.0392 | 66.2122 | 65.0793 | 63.5375 | 61.735 | 59.7025 | 57.5595 | 55.4967 | 53.537 | 51.8107 | 50.031 | 48.4667 | 47.0343 | 46.0742 | 45.7955 | 46.0785 | 46.6033 | 47.2293 | 48.1493 | 49.7675 | 52.19 | 55.4312 | 59.5333 | 64.0387 | 68.917 | 73.908 | 26.6187 | 37.3065 | 44.7968 | 47.6878 | 49.2007 | 50.4495 | 52.3765 | 54.1048 | 54.953 | 54.9513 | 54.3847 | 53.6275 | 52.8125 | 51.7933 | 50.743 | 49.6022 | 48.1148 | 46.1575 | 43.8685 | 41.4108 | 38.9295 | 36.5855 | 34.4405 | 32.6247 | 30.8528 | 29.3205 | 27.9915 | 27.1427 | 26.9395 | 27.2482 | 27.8002 | 28.4387 | 29.3395 | 30.9045 | 33.2893 | 36.5922 | 41.0785 | 46.2403 | 52.334 | 58.966 | 20.9375 | 26.9675 | 30.5663 | 32.066 | 33.0857 | 34.132 | 35.9738 | 37.7388 | 38.4672 | 38.2225 | 37.4787 | 36.5992 | 35.6677 | 34.5947 | 33.4832 | 32.3137 | 30.839 | 28.986 | 26.898 | 24.753 | 22.6762 | 20.7985 | 19.138 | 17.792 | 16.5338 | 15.5058 | 14.632 | 14.111 | 14.0135 | 14.2662 | 14.6948 | 15.1593 | 15.7963 | 16.8693 | 18.5338 | 20.9348 | 24.4365 | 28.7963 | 34.4903 | 41.332 | 13.196 | 15.5165 | 16.8212 | 17.5053 | 18.112 | 18.8635 | 20.237 | 21.5985 | 22.1155 | 21.8615 | 21.2312 | 20.5065 | 19.7542 | 18.912 | 18.0388 | 17.1165 | 15.9992 | 14.6655 | 13.237 | 11.833 | 10.561 | 9.47 | 8.5565 | 7.8623 | 7.2385 | 6.7705 | 6.3918 | 6.2015 | 6.2107 | 6.3895 | 6.6712 | 6.9553 | 7.3362 | 7.92 | 8.804 | 10.098 | 12.1067 | 14.761 | 18.562 | 23.5873 | 6.941 | 7.74 | 8.2125 | 8.52 | 8.8867 | 9.3543 | 10.2043 | 11.0902 | 11.4283 | 11.243 | 10.7955 | 10.2988 | 9.7855 | 9.2375 | 8.6647 | 8.059 | 7.3507 | 6.5628 | 5.7633 | 5.0425 | 4.4235 | 3.944 | 3.5495 | 3.2908 | 3.0587 | 2.9065 | 2.7872 | 2.7462 | 2.782 | 2.8847 | 3.0383 | 3.184 | 3.3795 | 3.6492 | 4.0427 | 4.6292 | 5.591 | 6.9553 | 9.0995 | 12.1918
5 | UGTRA | Kayacelon Green TRA | 直接 | ﾚｰﾖﾝ１００％(ﾆｯﾄ) | ﾚｰﾖﾝ | 130℃×40min.Fix | 直接 | Kayafix SK |  | 0.01 | 0.03 | 0.1 | 0.3 | 1 | 3 | 29.7735 | 42.6048 | 51.9592 | 55.3855 | 56.8925 | 58.1118 | 59.6112 | 61.1912 | 62.9417 | 64.7998 | 66.9313 | 69.2615 | 71.7105 | 73.8377 | 75.2272 | 75.602 | 75.0657 | 73.8287 | 72.2133 | 70.3992 | 68.5343 | 66.7242 | 64.974 | 63.5682 | 62.4873 | 61.9327 | 61.6075 | 61.4935 | 61.7623 | 62.585 | 64.0667 | 66.0667 | 68.329 | 70.5435 | 72.3325 | 73.7018 | 74.5247 | 75.1175 | 75.3582 | 75.4945 | 27.9047 | 37.9012 | 43.7443 | 45.1845 | 45.5953 | 46.2268 | 47.4655 | 48.9285 | 50.6093 | 52.5078 | 54.8975 | 57.7677 | 61.0093 | 64.0078 | 65.9702 | 66.4153 | 65.4605 | 63.5095 | 61.0588 | 58.4735 | 55.9853 | 53.6557 | 51.5095 | 49.8385 | 48.676 | 48.1795 | 48.0015 | 48.0772 | 48.585 | 49.7863 | 51.8925 | 54.8865 | 58.5265 | 62.4823 | 66.0973 | 69.1162 | 71.3055 | 72.8577 | 73.7903 | 74.368 | 23.38 | 28.749 | 30.5585 | 30.2542 | 29.9342 | 30.1298 | 31.0188 | 32.2578 | 33.7167 | 35.394 | 37.6643 | 40.6315 | 44.264 | 47.8713 | 50.4185 | 51.0412 | 49.8113 | 47.3485 | 44.3275 | 41.3173 | 38.599 | 36.1803 | 34.0135 | 32.3952 | 31.3705 | 31.0332 | 31.026 | 31.2333 | 31.7862 | 33.0052 | 35.2185 | 38.5745 | 43.0065 | 48.392 | 53.9748 | 59.2103 | 63.707 | 67.1755 | 69.649 | 71.34 | 16.9348 | 18.4097 | 18.1737 | 17.4355 | 16.9763 | 17.0398 | 17.6747 | 18.6195 | 19.7385 | 21.0385 | 22.8505 | 25.334 | 28.551 | 31.9967 | 34.5795 | 35.3522 | 34.276 | 31.9668 | 29.1585 | 26.4335 | 24.0665 | 22.0335 | 20.253 | 18.9653 | 18.1998 | 18.04 | 18.1575 | 18.4035 | 18.877 | 19.835 | 21.6043 | 24.4303 | 28.399 | 33.651 | 39.6845 | 46.0142 | 52.2415 | 57.6043 | 61.9705 | 65.3115 | 8.707 | 8.305 | 7.6327 | 7.089 | 6.8433 | 6.889 | 7.2492 | 7.7817 | 8.417 | 9.1885 | 10.29 | 11.9065 | 14.087 | 16.5667 | 18.5155 | 19.113 | 18.2892 | 16.5505 | 14.4927 | 12.5995 | 11.0343 | 9.7635 | 8.693 | 7.955 | 7.5578 | 7.5397 | 7.6685 | 7.868 | 8.16 | 8.7308 | 9.832 | 11.689 | 14.5125 | 18.5783 | 23.6462 | 29.4917 | 35.9868 | 42.273 | 48.1572 | 53.3 | 3.7965 | 3.388 | 3.0455 | 2.8672 | 2.8043 | 2.846 | 2.9808 | 3.1768 | 3.42 | 3.7385 | 4.2235 | 4.9895 | 6.0877 | 7.4015 | 8.4395 | 8.7178 | 8.1738 | 7.1625 | 6.0522 | 5.0998 | 4.3835 | 3.8505 | 3.416 | 3.151 | 3.0122 | 3.0235 | 3.0943 | 3.1995 | 3.324 | 3.5547 | 4.0405 | 4.925 | 6.4333 | 8.93 | 12.4168 | 16.8298 | 22.249 | 27.8335 | 33.5992 | 39.074
6 | UNTRA | Kayacelon Navy TRA | 直接 | ﾚｰﾖﾝ１００％(ﾆｯﾄ) | ﾚｰﾖﾝ | 130℃×40min.Fix | 直接 | Kayafix SK |  | 0.1 | 0.3 | 1 | 3 | 6 | 9 | 25.9322 | 36.144 | 43.125 | 45.7758 | 46.685 | 47.0388 | 47.2915 | 47.5613 | 48.0328 | 47.9963 | 47.1557 | 45.6785 | 43.8665 | 41.847 | 39.8107 | 37.946 | 36.4145 | 35.168 | 34.073 | 33.0855 | 32.286 | 31.7452 | 31.3785 | 31.2295 | 31.21 | 31.421 | 31.8023 | 32.393 | 33.1598 | 34.0667 | 35.0827 | 36.2043 | 37.5185 | 39.0915 | 40.8687 | 42.8875 | 45.1262 | 47.5613 | 50.185 | 53.0775 | 20.7315 | 26.885 | 30.4322 | 31.5407 | 31.6747 | 31.4518 | 31.2492 | 31.1423 | 31.3122 | 31.0807 | 30.0953 | 28.522 | 26.7102 | 24.7787 | 22.9677 | 21.4237 | 20.2943 | 19.471 | 18.7365 | 18.021 | 17.3923 | 16.8878 | 16.4758 | 16.227 | 16.065 | 16.1135 | 16.3457 | 16.828 | 17.5555 | 18.4855 | 19.5787 | 20.8145 | 22.2967 | 24.1468 | 26.321 | 28.8205 | 31.7333 | 34.779 | 38.0577 | 41.503 | 12.6933 | 14.9633 | 16.0265 | 16.2497 | 15.9627 | 15.4968 | 15.1005 | 14.8355 | 14.7997 | 14.5352 | 13.7945 | 12.6795 | 11.4522 | 10.2415 | 9.168 | 8.341 | 7.7938 | 7.4867 | 7.247 | 6.9752 | 6.6857 | 6.408 | 6.136 | 5.9385 | 5.7743 | 5.7068 | 5.73 | 5.8913 | 6.2053 | 6.658 | 7.1997 | 7.8318 | 8.6333 | 9.725 | 11.1312 | 12.905 | 15.1925 | 17.7725 | 20.7828 | 24.1193 | 6.4897 | 7.2183 | 7.547 | 7.5723 | 7.3143 | 6.9997 | 6.7123 | 6.5145 | 6.4325 | 6.2665 | 5.8235 | 5.2252 | 4.589 | 4.0077 | 3.5503 | 3.2043 | 2.9968 | 2.8933 | 2.8188 | 2.728 | 2.632 | 2.538 | 2.4377 | 2.384 | 2.3152 | 2.3005 | 2.297 | 2.3567 | 2.4675 | 2.629 | 2.8495 | 3.0838 | 3.4137 | 3.9047 | 4.589 | 5.5377 | 6.8933 | 8.585 | 10.7528 | 13.3475 | 3.8225 | 4.0977 | 4.2062 | 4.2162 | 4.052 | 3.8545 | 3.6972 | 3.5663 | 3.5055 | 3.4013 | 3.1535 | 2.8403 | 2.524 | 2.2607 | 2.0575 | 1.9198 | 1.8382 | 1.7922 | 1.7615 | 1.7288 | 1.6925 | 1.6687 | 1.6307 | 1.6267 | 1.5975 | 1.6073 | 1.6058 | 1.6318 | 1.6783 | 1.7423 | 1.8355 | 1.92 | 2.058 | 2.2847 | 2.609 | 3.105 | 3.901 | 4.9805 | 6.4967 | 8.4748 | 2.9055 | 3.0667 | 3.0728 | 3.0608 | 2.9515 | 2.8157 | 2.7125 | 2.621 | 2.5722 | 2.4958 | 2.3373 | 2.146 | 1.9625 | 1.8135 | 1.7045 | 1.6295 | 1.5795 | 1.5615 | 1.545 | 1.5265 | 1.503 | 1.4997 | 1.4792 | 1.4948 | 1.4732 | 1.4872 | 1.483 | 1.5083 | 1.5337 | 1.5742 | 1.6265 | 1.667 | 1.7395 | 1.8638 | 2.047 | 2.3413 | 2.8545 | 3.6052 | 4.75 | 6.3548
7 | UKTRA | Kayacelon Full Black TRA | 直接 | ﾚｰﾖﾝ１００％(ﾆｯﾄ) | ﾚｰﾖﾝ | 130℃×40min.Fix | 直接 | Kayafix SK |  | 0.1 | 0.3 | 1 | 3 | 6 | 9 | 18.9922 | 22.9677 | 24.5325 | 24.4662 | 24.0305 | 23.5633 | 23.211 | 22.9052 | 22.7015 | 22.484 | 22.2445 | 22.016 | 21.8038 | 21.5635 | 21.287 | 20.9178 | 20.4755 | 19.9815 | 19.5222 | 19.1073 | 18.787 | 18.6367 | 18.6035 | 18.762 | 19.064 | 19.545 | 20.1895 | 21.0392 | 22.1393 | 23.5027 | 25.1567 | 27.1017 | 29.3665 | 32.0305 | 34.9835 | 38.2265 | 41.7332 | 45.2865 | 48.8135 | 52.2653 | 11.7515 | 12.998 | 13.275 | 12.9505 | 12.5115 | 12.078 | 11.7088 | 11.3752 | 11.1122 | 10.8763 | 10.651 | 10.4548 | 10.275 | 10.0988 | 9.922 | 9.7133 | 9.4657 | 9.2095 | 8.9582 | 8.7413 | 8.5695 | 8.4865 | 8.4537 | 8.541 | 8.6828 | 8.9322 | 9.2652 | 9.7312 | 10.3402 | 11.1215 | 12.0913 | 13.2513 | 14.661 | 16.4002 | 18.4333 | 20.7877 | 23.5957 | 26.693 | 30.2335 | 34.141 | 5.2533 | 5.4967 | 5.3905 | 5.2053 | 4.9677 | 4.721 | 4.53 | 4.3065 | 4.1405 | 4.0088 | 3.8807 | 3.7853 | 3.704 | 3.6292 | 3.5673 | 3.5013 | 3.4213 | 3.3447 | 3.2748 | 3.2128 | 3.1605 | 3.143 | 3.1335 | 3.1713 | 3.2055 | 3.2887 | 3.3933 | 3.5515 | 3.7585 | 4.0345 | 4.395 | 4.823 | 5.3883 | 6.1262 | 7.0475 | 8.2097 | 9.7722 | 11.671 | 14.1465 | 17.2222 | 2.6252 | 2.6075 | 2.4965 | 2.4165 | 2.3375 | 2.243 | 2.1745 | 2.0812 | 2.0183 | 1.975 | 1.9292 | 1.9005 | 1.8658 | 1.85 | 1.8328 | 1.8175 | 1.7973 | 1.779 | 1.767 | 1.7515 | 1.7475 | 1.745 | 1.7335 | 1.7592 | 1.7597 | 1.7797 | 1.801 | 1.8355 | 1.8933 | 1.967 | 2.0728 | 2.168 | 2.33 | 2.5452 | 2.8275 | 3.2085 | 3.788 | 4.5875 | 5.7873 | 7.5338 | 2.1763 | 2.1185 | 2.0075 | 1.993 | 1.908 | 1.888 | 1.8485 | 1.794 | 1.751 | 1.7337 | 1.7025 | 1.685 | 1.6652 | 1.6553 | 1.647 | 1.635 | 1.6235 | 1.6165 | 1.6098 | 1.6047 | 1.5995 | 1.6067 | 1.6013 | 1.622 | 1.6122 | 1.632 | 1.6355 | 1.6587 | 1.6863 | 1.7292 | 1.7865 | 1.8328 | 1.909 | 2.021 | 2.1645 | 2.365 | 2.688 | 3.1515 | 3.871 | 4.9905 | 1.9917 | 1.9535 | 1.8173 | 1.8075 | 1.7597 | 1.7445 | 1.7255 | 1.6785 | 1.6442 | 1.6287 | 1.6138 | 1.6035 | 1.5873 | 1.58 | 1.5735 | 1.5582 | 1.554 | 1.552 | 1.5488 | 1.543 | 1.5413 | 1.5533 | 1.5502 | 1.5737 | 1.5668 | 1.5837 | 1.5882 | 1.6085 | 1.6358 | 1.6663 | 1.7145 | 1.7415 | 1.7993 | 1.8753 | 1.9803 | 2.1365 | 2.3847 | 2.7425 | 3.318 | 4.2358
END
|  | Ｂｌａｎｋ (含銅Ｆｉｘ） | 直接 | ﾚｰﾖﾝ１００％(ﾆｯﾄ) | ﾚｰﾖﾝ | 130℃×40min.Fix | 直接 | 濃度１: 0; 反射率101: 33.473; 反射率102: 51.167; 反射率103: 68.031; 反射率104: 76.0305; 反射率105: 79.107; 反射率106: 80.2963; 反射率107: 80.8495; 反射率108: 81.0192; 反射率109: 82.8028; 反射率110: 85.3217; 反射率111: 86.6065; 反射率112: 87.297; 反射率113: 87.8135; 反射率114: 88.1803; 反射率115: 88.5005; 反射率116: 88.7455; 反射率117: 88.878; 反射率118: 88.9232; 反射率119: 88.9385; 反射率120: 88.7632; 反射率121: 88.4018; 反射率122: 88.0268; 反射率123: 87.484; 反射率124: 86.8317; 反射率125: 85.9548; 反射率126: 85.107; 反射率127: 84.218; 反射率128: 83.2977; 反射率129: 82.421; 反射率130: 81.6695; 反射率131: 80.9428; 反射率132: 80.2368; 反射率133: 79.5957; 反射率134: 79.0062; 反射率135: 78.4425; 反射率136: 78.0667; 反射率137: 77.611; 反射率138: 77.3452; 反射率139: 77.04; 反射率140: 76.7575
一覧表・グラフ
一覧表（全銘柄）

## 一覧・グラフ
Kayacelon Yellow TR |  |  |  | UYTR
| 濃度１ | 濃度2 | 濃度3 | 濃度4 | 濃度5 | 濃度6
波長 | 0.01 | 0.03 | 0.1 | 0.3 | 1 | 3
360 | 31.239 | 28.82 | 24.174 | 17.8085 | 10.887 | 6.4742
370 | 45.3115 | 38.93 | 28.5095 | 17.9857 | 9.5123 | 5.1178
380 | 55.6055 | 44.0172 | 28.7265 | 16.3665 | 8.032 | 4.0098
390 | 58.0685 | 43.5513 | 26.7063 | 14.5265 | 6.8473 | 3.3875
400 | 58.0065 | 42.0945 | 24.9625 | 13.2485 | 6.144 | 3.0602
410 | 57.7645 | 41.2197 | 24.0978 | 12.6805 | 5.869 | 2.9402
420 | 58.075 | 41.2888 | 24.1105 | 12.7097 | 5.9237 | 3.0067
430 | 59.3282 | 42.6668 | 25.244 | 13.4527 | 6.3357 | 3.2113
440 | 61.8357 | 45.4865 | 27.652 | 15.0032 | 7.175 | 3.61
450 | 64.819 | 49.048 | 30.8027 | 17.14 | 8.336 | 4.1865
460 | 67.982 | 53.065 | 34.6628 | 19.8747 | 9.8753 | 4.945
470 | 71.2645 | 57.5393 | 39.2745 | 23.367 | 11.95 | 6.0267
480 | 74.6575 | 62.3813 | 44.7758 | 27.8945 | 14.8417 | 7.6357
490 | 77.9202 | 67.4513 | 50.9155 | 33.5075 | 18.7327 | 9.9985
500 | 80.8298 | 72.3012 | 57.3468 | 39.9963 | 23.7057 | 13.3198
510 | 83.1642 | 76.5913 | 63.5523 | 46.9612 | 29.6297 | 17.6743
520 | 84.9262 | 80.2562 | 69.347 | 54.1763 | 36.466 | 23.1788
530 | 86.2062 | 83.203 | 74.546 | 61.2638 | 44.0457 | 29.807
540 | 87.192 | 85.5637 | 79.0282 | 68.022 | 52.0717 | 37.526
550 | 87.8058 | 87.2125 | 82.475 | 73.93 | 59.8917 | 45.8832
560 | 88.174 | 88.2165 | 84.938 | 78.7355 | 67.0177 | 54.313
570 | 88.5307 | 88.9475 | 86.646 | 82.4677 | 73.1533 | 62.2795
580 | 88.7965 | 89.4562 | 87.6882 | 85.0602 | 77.9303 | 69.1183
590 | 89.028 | 89.7848 | 88.3275 | 86.7322 | 81.2983 | 74.3708
600 | 89.1255 | 89.9188 | 88.6355 | 87.7425 | 83.5153 | 78.1278
610 | 89.2518 | 90.0447 | 88.8498 | 88.3958 | 84.8943 | 80.5288
620 | 89.379 | 90.1195 | 89.0122 | 88.8265 | 85.8277 | 82.12
630 | 89.5032 | 90.1928 | 89.141 | 89.1432 | 86.511 | 83.239
640 | 89.676 | 90.3205 | 89.3183 | 89.4587 | 87.107 | 84.1472 | 0.01 | 0.03 | 0.1 | 0.3 | 1 | 3
650 | 89.9128 | 90.508 | 89.575 | 89.7862 | 87.6757 | 84.949 | 0.01 | 0.03 | 0.1 | 0.3 | 1 | 3
660 | 90.1333 | 90.6697 | 89.8298 | 90.054 | 88.1903 | 85.6497 | 0.01 | 0.03 | 0.1 | 0.3 | 1 | 3
670 | 90.3257 | 90.7915 | 90.0725 | 90.2695 | 88.5787 | 86.2037
680 | 90.5062 | 90.889 | 90.3277 | 90.4665 | 88.9643 | 86.712 | 0.01 | 0.03 | 0.1 | 0.3 | 1 | 3
690 | 90.7195 | 91.0178 | 90.6213 | 90.681 | 89.4017 | 87.264
700 | 90.8155 | 91.056 | 90.8178 | 90.819 | 89.7597 | 87.7523
710 | 90.9625 | 91.2048 | 91.0385 | 91.0173 | 90.118 | 88.3095 | 0.01 | 0.03 | 0.1 | 0.3 | 1 | 3
720 | 91.0215 | 91.246 | 91.174 | 91.0803 | 90.3717 | 88.697 | 0.01 | 0.03 | 0.1 | 0.3 | 1 | 3
730 | 91.0982 | 91.3465 | 91.2823 | 91.1748 | 90.5593 | 89.0713
740 | 91.0168 | 91.2417 | 91.194 | 91.0425 | 90.521 | 89.1723
750 | 90.805 | 90.9797 | 90.8525 | 90.6525 | 90.1607 | 88.9227
K/S(max) | 0.15441 | 0.41911 | 1.1954 | 3.0065 | 7.5487 | 16.0201